## Sheet1
Group | Component A | Smiles A | Mw A | Ratio A | Component B | Smiles B | Mw B | Ratio B | Component C | Smiles C | Mw C | Ratio C | Type | Thermal Temperature | Thermal Time | UV Intensity | UV Time | Thickness | Pressure | Temperature | Permeability | Selectivity | DOI
-1 | Pebax 1657 | NCCCCCC(NCCCCCC(NCCCCCC(NCCCCCC(NCCCCCC(NCCCCCC(NCCCCCC(NCCCCCC(NCCCCCC(NCCCCCC(NCCCCCC(NCCCCCC(NCCCCCC(NCCCCCC(NCCCCCC(NCCCCCC(NCCCCCC(NCCCCCC(NCCCCCC(NCCCCCC(NCCCCCC(NCCCCCC(NCCCCCC(NCCCCCC(NCCCCCC(NCCCCCC(NCCCCCC(NCCCCCC(NCCCCCC(NCCCCCC(NCCCCCC(NCCCCCC(NCCCCCC(NCCCCCC(NCCCCCC(NCCCCCC(OCCOCCOCCOCCOCCOCCOCCOCCOCCOCCOCCOCCOCCOCCOCCOCCOCCOCCOCCOCCOCCOCCOCCOCCOCCOCCOCCOCCOCCOCCOCCOCCOCCOCCOCCOCCOCCOCCOCCOCCOCCOCCOCCOCCOCCOCCOCCOCCOCCOCCOCCOCCOCCOCCOCCOCCOCCOCCOCCOCCOCCOCCOCCOCCOCCOCCOCCOCCOCCOCCOCCOCCOCCOCCOCCOCCOCCOCCOCCOCCOCCOCCOCCOCCOCCOCCOCCOCCOCCOCCOCCOCCOCCOCCOCCOCCOCCOCCOCCOCCOCCOCCOCCOCCOCCOCCOCCOCCOCCOCCOCCOCCOCCOCCOCCOCCOCCOCCOCCOCCOCCOCCOCCOCCOCCOCCOCCOCCOCCOCCOCCOCCOCCOCCOCCOCCOCCOCCOCCOCCOCCOCCOCCOCCOCCOCCOCCOCCOCCOCCOC)=O)=O)=O)=O)=O)=O)=O)=O)=O)=O)=O)=O)=O)=O)=O)=O)=O)=O)=O)=O)=O)=O)=O)=O)=O)=O)=O)=O)=O)=O)=O)=O)=O)=O)=O)=O | 10000 | 100 |  |  |  |  | PEG | OCCOCCOCCOCCO | 200 | 100 | Mix |  |  |  |  | 2 | 1 | 30 | 151 | 47 | 10.1016/j.seppur.2008.01.001
0 | Pebax 1657 | NCCCCCC(NCCCCCC(NCCCCCC(NCCCCCC(NCCCCCC(NCCCCCC(NCCCCCC(NCCCCCC(NCCCCCC(NCCCCCC(NCCCCCC(NCCCCCC(NCCCCCC(NCCCCCC(NCCCCCC(NCCCCCC(NCCCCCC(NCCCCCC(NCCCCCC(NCCCCCC(NCCCCCC(NCCCCCC(NCCCCCC(NCCCCCC(NCCCCCC(NCCCCCC(NCCCCCC(NCCCCCC(NCCCCCC(NCCCCCC(NCCCCCC(NCCCCCC(NCCCCCC(NCCCCCC(NCCCCCC(NCCCCCC(OCCOCCOCCOCCOCCOCCOCCOCCOCCOCCOCCOCCOCCOCCOCCOCCOCCOCCOCCOCCOCCOCCOCCOCCOCCOCCOCCOCCOCCOCCOCCOCCOCCOCCOCCOCCOCCOCCOCCOCCOCCOCCOCCOCCOCCOCCOCCOCCOCCOCCOCCOCCOCCOCCOCCOCCOCCOCCOCCOCCOCCOCCOCCOCCOCCOCCOCCOCCOCCOCCOCCOCCOCCOCCOCCOCCOCCOCCOCCOCCOCCOCCOCCOCCOCCOCCOCCOCCOCCOCCOCCOCCOCCOCCOCCOCCOCCOCCOCCOCCOCCOCCOCCOCCOCCOCCOCCOCCOCCOCCOCCOCCOCCOCCOCCOCCOCCOCCOCCOCCOCCOCCOCCOCCOCCOCCOCCOCCOCCOCCOCCOCCOCCOCCOCCOCCOCCOCCOCCOCCOCCOCCOCCOCCOCCOCCOCCOCCOCCOCCOC)=O)=O)=O)=O)=O)=O)=O)=O)=O)=O)=O)=O)=O)=O)=O)=O)=O)=O)=O)=O)=O)=O)=O)=O)=O)=O)=O)=O)=O)=O)=O)=O)=O)=O)=O)=O | 10000 | 100 | [8 empty] | Mix |  |  |  |  | 80 | 0.3 | 30 | 78 | 43 | 10.1016/j.memsci.2009.12.019
0 | Pebax 1657 | NCCCCCC(NCCCCCC(NCCCCCC(NCCCCCC(NCCCCCC(NCCCCCC(NCCCCCC(NCCCCCC(NCCCCCC(NCCCCCC(NCCCCCC(NCCCCCC(NCCCCCC(NCCCCCC(NCCCCCC(NCCCCCC(NCCCCCC(NCCCCCC(NCCCCCC(NCCCCCC(NCCCCCC(NCCCCCC(NCCCCCC(NCCCCCC(NCCCCCC(NCCCCCC(NCCCCCC(NCCCCCC(NCCCCCC(NCCCCCC(NCCCCCC(NCCCCCC(NCCCCCC(NCCCCCC(NCCCCCC(NCCCCCC(OCCOCCOCCOCCOCCOCCOCCOCCOCCOCCOCCOCCOCCOCCOCCOCCOCCOCCOCCOCCOCCOCCOCCOCCOCCOCCOCCOCCOCCOCCOCCOCCOCCOCCOCCOCCOCCOCCOCCOCCOCCOCCOCCOCCOCCOCCOCCOCCOCCOCCOCCOCCOCCOCCOCCOCCOCCOCCOCCOCCOCCOCCOCCOCCOCCOCCOCCOCCOCCOCCOCCOCCOCCOCCOCCOCCOCCOCCOCCOCCOCCOCCOCCOCCOCCOCCOCCOCCOCCOCCOCCOCCOCCOCCOCCOCCOCCOCCOCCOCCOCCOCCOCCOCCOCCOCCOCCOCCOCCOCCOCCOCCOCCOCCOCCOCCOCCOCCOCCOCCOCCOCCOCCOCCOCCOCCOCCOCCOCCOCCOCCOCCOCCOCCOCCOCCOCCOCCOCCOCCOCCOCCOCCOCCOCCOCCOCCOCCOCCOCCOC)=O)=O)=O)=O)=O)=O)=O)=O)=O)=O)=O)=O)=O)=O)=O)=O)=O)=O)=O)=O)=O)=O)=O)=O)=O)=O)=O)=O)=O)=O)=O)=O)=O)=O)=O)=O | 10000 | 100 |  |  |  |  | PEGDME | COCCOCCOCCOCCOC | 250 | 11 | Mix |  |  |  |  | 80 | 0.3 | 30 | 123 | 44 | 10.1016/j.memsci.2009.12.019
0 | Pebax 1657 | NCCCCCC(NCCCCCC(NCCCCCC(NCCCCCC(NCCCCCC(NCCCCCC(NCCCCCC(NCCCCCC(NCCCCCC(NCCCCCC(NCCCCCC(NCCCCCC(NCCCCCC(NCCCCCC(NCCCCCC(NCCCCCC(NCCCCCC(NCCCCCC(NCCCCCC(NCCCCCC(NCCCCCC(NCCCCCC(NCCCCCC(NCCCCCC(NCCCCCC(NCCCCCC(NCCCCCC(NCCCCCC(NCCCCCC(NCCCCCC(NCCCCCC(NCCCCCC(NCCCCCC(NCCCCCC(NCCCCCC(NCCCCCC(OCCOCCOCCOCCOCCOCCOCCOCCOCCOCCOCCOCCOCCOCCOCCOCCOCCOCCOCCOCCOCCOCCOCCOCCOCCOCCOCCOCCOCCOCCOCCOCCOCCOCCOCCOCCOCCOCCOCCOCCOCCOCCOCCOCCOCCOCCOCCOCCOCCOCCOCCOCCOCCOCCOCCOCCOCCOCCOCCOCCOCCOCCOCCOCCOCCOCCOCCOCCOCCOCCOCCOCCOCCOCCOCCOCCOCCOCCOCCOCCOCCOCCOCCOCCOCCOCCOCCOCCOCCOCCOCCOCCOCCOCCOCCOCCOCCOCCOCCOCCOCCOCCOCCOCCOCCOCCOCCOCCOCCOCCOCCOCCOCCOCCOCCOCCOCCOCCOCCOCCOCCOCCOCCOCCOCCOCCOCCOCCOCCOCCOCCOCCOCCOCCOCCOCCOCCOCCOCCOCCOCCOCCOCCOCCOCCOCCOCCOCCOCCOCCOC)=O)=O)=O)=O)=O)=O)=O)=O)=O)=O)=O)=O)=O)=O)=O)=O)=O)=O)=O)=O)=O)=O)=O)=O)=O)=O)=O)=O)=O)=O)=O)=O)=O)=O)=O)=O | 10000 | 100 |  |  |  |  | PEGDME | COCCOCCOCCOCCOC | 250 | 25 | Mix |  |  |  |  | 80 | 0.3 | 30 | 206 | 45 | 10.1016/j.memsci.2009.12.019
0 | Pebax 1657 | NCCCCCC(NCCCCCC(NCCCCCC(NCCCCCC(NCCCCCC(NCCCCCC(NCCCCCC(NCCCCCC(NCCCCCC(NCCCCCC(NCCCCCC(NCCCCCC(NCCCCCC(NCCCCCC(NCCCCCC(NCCCCCC(NCCCCCC(NCCCCCC(NCCCCCC(NCCCCCC(NCCCCCC(NCCCCCC(NCCCCCC(NCCCCCC(NCCCCCC(NCCCCCC(NCCCCCC(NCCCCCC(NCCCCCC(NCCCCCC(NCCCCCC(NCCCCCC(NCCCCCC(NCCCCCC(NCCCCCC(NCCCCCC(OCCOCCOCCOCCOCCOCCOCCOCCOCCOCCOCCOCCOCCOCCOCCOCCOCCOCCOCCOCCOCCOCCOCCOCCOCCOCCOCCOCCOCCOCCOCCOCCOCCOCCOCCOCCOCCOCCOCCOCCOCCOCCOCCOCCOCCOCCOCCOCCOCCOCCOCCOCCOCCOCCOCCOCCOCCOCCOCCOCCOCCOCCOCCOCCOCCOCCOCCOCCOCCOCCOCCOCCOCCOCCOCCOCCOCCOCCOCCOCCOCCOCCOCCOCCOCCOCCOCCOCCOCCOCCOCCOCCOCCOCCOCCOCCOCCOCCOCCOCCOCCOCCOCCOCCOCCOCCOCCOCCOCCOCCOCCOCCOCCOCCOCCOCCOCCOCCOCCOCCOCCOCCOCCOCCOCCOCCOCCOCCOCCOCCOCCOCCOCCOCCOCCOCCOCCOCCOCCOCCOCCOCCOCCOCCOCCOCCOCCOCCOCCOCCOC)=O)=O)=O)=O)=O)=O)=O)=O)=O)=O)=O)=O)=O)=O)=O)=O)=O)=O)=O)=O)=O)=O)=O)=O)=O)=O)=O)=O)=O)=O)=O)=O)=O)=O)=O)=O | 10000 | 100 |  |  |  |  | PEGDME | COCCOCCOCCOCCOC | 250 | 43 | Mix |  |  |  |  | 80 | 0.3 | 30 | 300 | 46 | 10.1016/j.memsci.2009.12.019
0 | Pebax 1657 | NCCCCCC(NCCCCCC(NCCCCCC(NCCCCCC(NCCCCCC(NCCCCCC(NCCCCCC(NCCCCCC(NCCCCCC(NCCCCCC(NCCCCCC(NCCCCCC(NCCCCCC(NCCCCCC(NCCCCCC(NCCCCCC(NCCCCCC(NCCCCCC(NCCCCCC(NCCCCCC(NCCCCCC(NCCCCCC(NCCCCCC(NCCCCCC(NCCCCCC(NCCCCCC(NCCCCCC(NCCCCCC(NCCCCCC(NCCCCCC(NCCCCCC(NCCCCCC(NCCCCCC(NCCCCCC(NCCCCCC(NCCCCCC(OCCOCCOCCOCCOCCOCCOCCOCCOCCOCCOCCOCCOCCOCCOCCOCCOCCOCCOCCOCCOCCOCCOCCOCCOCCOCCOCCOCCOCCOCCOCCOCCOCCOCCOCCOCCOCCOCCOCCOCCOCCOCCOCCOCCOCCOCCOCCOCCOCCOCCOCCOCCOCCOCCOCCOCCOCCOCCOCCOCCOCCOCCOCCOCCOCCOCCOCCOCCOCCOCCOCCOCCOCCOCCOCCOCCOCCOCCOCCOCCOCCOCCOCCOCCOCCOCCOCCOCCOCCOCCOCCOCCOCCOCCOCCOCCOCCOCCOCCOCCOCCOCCOCCOCCOCCOCCOCCOCCOCCOCCOCCOCCOCCOCCOCCOCCOCCOCCOCCOCCOCCOCCOCCOCCOCCOCCOCCOCCOCCOCCOCCOCCOCCOCCOCCOCCOCCOCCOCCOCCOCCOCCOCCOCCOCCOCCOCCOCCOCCOCCOC)=O)=O)=O)=O)=O)=O)=O)=O)=O)=O)=O)=O)=O)=O)=O)=O)=O)=O)=O)=O)=O)=O)=O)=O)=O)=O)=O)=O)=O)=O)=O)=O)=O)=O)=O)=O | 10000 | 100 |  |  |  |  | PEGDME | COCCOCCOCCOCCOC | 250 | 67 | Mix |  |  |  |  | 80 | 0.3 | 30 | 440 | 42 | 10.1016/j.memsci.2009.12.019
0 | Pebax 1657 | NCCCCCC(NCCCCCC(NCCCCCC(NCCCCCC(NCCCCCC(NCCCCCC(NCCCCCC(NCCCCCC(NCCCCCC(NCCCCCC(NCCCCCC(NCCCCCC(NCCCCCC(NCCCCCC(NCCCCCC(NCCCCCC(NCCCCCC(NCCCCCC(NCCCCCC(NCCCCCC(NCCCCCC(NCCCCCC(NCCCCCC(NCCCCCC(NCCCCCC(NCCCCCC(NCCCCCC(NCCCCCC(NCCCCCC(NCCCCCC(NCCCCCC(NCCCCCC(NCCCCCC(NCCCCCC(NCCCCCC(NCCCCCC(OCCOCCOCCOCCOCCOCCOCCOCCOCCOCCOCCOCCOCCOCCOCCOCCOCCOCCOCCOCCOCCOCCOCCOCCOCCOCCOCCOCCOCCOCCOCCOCCOCCOCCOCCOCCOCCOCCOCCOCCOCCOCCOCCOCCOCCOCCOCCOCCOCCOCCOCCOCCOCCOCCOCCOCCOCCOCCOCCOCCOCCOCCOCCOCCOCCOCCOCCOCCOCCOCCOCCOCCOCCOCCOCCOCCOCCOCCOCCOCCOCCOCCOCCOCCOCCOCCOCCOCCOCCOCCOCCOCCOCCOCCOCCOCCOCCOCCOCCOCCOCCOCCOCCOCCOCCOCCOCCOCCOCCOCCOCCOCCOCCOCCOCCOCCOCCOCCOCCOCCOCCOCCOCCOCCOCCOCCOCCOCCOCCOCCOCCOCCOCCOCCOCCOCCOCCOCCOCCOCCOCCOCCOCCOCCOCCOCCOCCOCCOCCOCCOC)=O)=O)=O)=O)=O)=O)=O)=O)=O)=O)=O)=O)=O)=O)=O)=O)=O)=O)=O)=O)=O)=O)=O)=O)=O)=O)=O)=O)=O)=O)=O)=O)=O)=O)=O)=O | 10000 | 100 |  |  |  |  | PEGDME | COCCOCCOCCOCCOC | 250 | 100 | Mix |  |  |  |  | 80 | 0.3 | 30 | 606 | 43 | 10.1016/j.memsci.2009.12.019
1 | Pebax 1657 | NCCCCCC(NCCCCCC(NCCCCCC(NCCCCCC(NCCCCCC(NCCCCCC(NCCCCCC(NCCCCCC(NCCCCCC(NCCCCCC(NCCCCCC(NCCCCCC(NCCCCCC(NCCCCCC(NCCCCCC(NCCCCCC(NCCCCCC(NCCCCCC(NCCCCCC(NCCCCCC(NCCCCCC(NCCCCCC(NCCCCCC(NCCCCCC(NCCCCCC(NCCCCCC(NCCCCCC(NCCCCCC(NCCCCCC(NCCCCCC(NCCCCCC(NCCCCCC(NCCCCCC(NCCCCCC(NCCCCCC(NCCCCCC(OCCOCCOCCOCCOCCOCCOCCOCCOCCOCCOCCOCCOCCOCCOCCOCCOCCOCCOCCOCCOCCOCCOCCOCCOCCOCCOCCOCCOCCOCCOCCOCCOCCOCCOCCOCCOCCOCCOCCOCCOCCOCCOCCOCCOCCOCCOCCOCCOCCOCCOCCOCCOCCOCCOCCOCCOCCOCCOCCOCCOCCOCCOCCOCCOCCOCCOCCOCCOCCOCCOCCOCCOCCOCCOCCOCCOCCOCCOCCOCCOCCOCCOCCOCCOCCOCCOCCOCCOCCOCCOCCOCCOCCOCCOCCOCCOCCOCCOCCOCCOCCOCCOCCOCCOCCOCCOCCOCCOCCOCCOCCOCCOCCOCCOCCOCCOCCOCCOCCOCCOCCOCCOCCOCCOCCOCCOCCOCCOCCOCCOCCOCCOCCOCCOCCOCCOCCOCCOCCOCCOCCOCCOCCOCCOCCOCCOCCOCCOCCOCCOC)=O)=O)=O)=O)=O)=O)=O)=O)=O)=O)=O)=O)=O)=O)=O)=O)=O)=O)=O)=O)=O)=O)=O)=O)=O)=O)=O)=O)=O)=O)=O)=O)=O)=O)=O)=O | 10000 | 100 | [8 empty] | Mix |  |  |  |  | 75 | 4 | 35 | 98 | 53.2 | 10.1016/j.memsci.2010.02.008
1 | Pebax 1657 | NCCCCCC(NCCCCCC(NCCCCCC(NCCCCCC(NCCCCCC(NCCCCCC(NCCCCCC(NCCCCCC(NCCCCCC(NCCCCCC(NCCCCCC(NCCCCCC(NCCCCCC(NCCCCCC(NCCCCCC(NCCCCCC(NCCCCCC(NCCCCCC(NCCCCCC(NCCCCCC(NCCCCCC(NCCCCCC(NCCCCCC(NCCCCCC(NCCCCCC(NCCCCCC(NCCCCCC(NCCCCCC(NCCCCCC(NCCCCCC(NCCCCCC(NCCCCCC(NCCCCCC(NCCCCCC(NCCCCCC(NCCCCCC(OCCOCCOCCOCCOCCOCCOCCOCCOCCOCCOCCOCCOCCOCCOCCOCCOCCOCCOCCOCCOCCOCCOCCOCCOCCOCCOCCOCCOCCOCCOCCOCCOCCOCCOCCOCCOCCOCCOCCOCCOCCOCCOCCOCCOCCOCCOCCOCCOCCOCCOCCOCCOCCOCCOCCOCCOCCOCCOCCOCCOCCOCCOCCOCCOCCOCCOCCOCCOCCOCCOCCOCCOCCOCCOCCOCCOCCOCCOCCOCCOCCOCCOCCOCCOCCOCCOCCOCCOCCOCCOCCOCCOCCOCCOCCOCCOCCOCCOCCOCCOCCOCCOCCOCCOCCOCCOCCOCCOCCOCCOCCOCCOCCOCCOCCOCCOCCOCCOCCOCCOCCOCCOCCOCCOCCOCCOCCOCCOCCOCCOCCOCCOCCOCCOCCOCCOCCOCCOCCOCCOCCOCCOCCOCCOCCOCCOCCOCCOCCOCCOC)=O)=O)=O)=O)=O)=O)=O)=O)=O)=O)=O)=O)=O)=O)=O)=O)=O)=O)=O)=O)=O)=O)=O)=O)=O)=O)=O)=O)=O)=O)=O)=O)=O)=O)=O)=O | 10000 | 100 |  |  |  |  | PDMS-PEG | C[Si](C)(O[Si](C)(O[SiH](CCCOCCOCCOCCOCCOCCOCCOCCOCCOCCOCCOCCOCCOCCOCCOCCOCCOCCOCCOCCOCCOCCOCCOCCOCCOCCOCCOCCOCCOCCOCCOCCOCCOCCOCCOCCOCCOCCOCCOCCOCCOCCOCCOCCOCCOCCOCCOCCOCCOCCOCCOCCOCCOCCOCCOCCOCCOCCOCCOCCOCCOCCOCCOCCOCCOCCOCCOCCO)O[Si](C)(C)C)C)O[SiH](O[Si](C)(C)C)O[Si](O[Si](C)(C)O[SiH](O[Si](C)(C)C)O[Si](O[Si](C)(C)C)(C)C)(C)C | 3800 | 11 | Mix |  |  |  |  | 75 | 4 | 35 | 179 | 48 | 10.1016/j.memsci.2010.02.008
1 | Pebax 1657 | NCCCCCC(NCCCCCC(NCCCCCC(NCCCCCC(NCCCCCC(NCCCCCC(NCCCCCC(NCCCCCC(NCCCCCC(NCCCCCC(NCCCCCC(NCCCCCC(NCCCCCC(NCCCCCC(NCCCCCC(NCCCCCC(NCCCCCC(NCCCCCC(NCCCCCC(NCCCCCC(NCCCCCC(NCCCCCC(NCCCCCC(NCCCCCC(NCCCCCC(NCCCCCC(NCCCCCC(NCCCCCC(NCCCCCC(NCCCCCC(NCCCCCC(NCCCCCC(NCCCCCC(NCCCCCC(NCCCCCC(NCCCCCC(OCCOCCOCCOCCOCCOCCOCCOCCOCCOCCOCCOCCOCCOCCOCCOCCOCCOCCOCCOCCOCCOCCOCCOCCOCCOCCOCCOCCOCCOCCOCCOCCOCCOCCOCCOCCOCCOCCOCCOCCOCCOCCOCCOCCOCCOCCOCCOCCOCCOCCOCCOCCOCCOCCOCCOCCOCCOCCOCCOCCOCCOCCOCCOCCOCCOCCOCCOCCOCCOCCOCCOCCOCCOCCOCCOCCOCCOCCOCCOCCOCCOCCOCCOCCOCCOCCOCCOCCOCCOCCOCCOCCOCCOCCOCCOCCOCCOCCOCCOCCOCCOCCOCCOCCOCCOCCOCCOCCOCCOCCOCCOCCOCCOCCOCCOCCOCCOCCOCCOCCOCCOCCOCCOCCOCCOCCOCCOCCOCCOCCOCCOCCOCCOCCOCCOCCOCCOCCOCCOCCOCCOCCOCCOCCOCCOCCOCCOCCOCCOCCOC)=O)=O)=O)=O)=O)=O)=O)=O)=O)=O)=O)=O)=O)=O)=O)=O)=O)=O)=O)=O)=O)=O)=O)=O)=O)=O)=O)=O)=O)=O)=O)=O)=O)=O)=O)=O | 10000 | 100 |  |  |  |  | PDMS-PEG | C[Si](C)(O[Si](C)(O[SiH](CCCOCCOCCOCCOCCOCCOCCOCCOCCOCCOCCOCCOCCOCCOCCOCCOCCOCCOCCOCCOCCOCCOCCOCCOCCOCCOCCOCCOCCOCCOCCOCCOCCOCCOCCOCCOCCOCCOCCOCCOCCOCCOCCOCCOCCOCCOCCOCCOCCOCCOCCOCCOCCOCCOCCOCCOCCOCCOCCOCCOCCOCCOCCOCCOCCOCCOCCOCCO)O[Si](C)(C)C)C)O[SiH](O[Si](C)(C)C)O[Si](O[Si](C)(C)O[SiH](O[Si](C)(C)C)O[Si](O[Si](C)(C)C)(C)C)(C)C | 3800 | 25 | Mix |  |  |  |  | 75 | 4 | 35 | 245 | 42.6 | 10.1016/j.memsci.2010.02.008
1 | Pebax 1657 | NCCCCCC(NCCCCCC(NCCCCCC(NCCCCCC(NCCCCCC(NCCCCCC(NCCCCCC(NCCCCCC(NCCCCCC(NCCCCCC(NCCCCCC(NCCCCCC(NCCCCCC(NCCCCCC(NCCCCCC(NCCCCCC(NCCCCCC(NCCCCCC(NCCCCCC(NCCCCCC(NCCCCCC(NCCCCCC(NCCCCCC(NCCCCCC(NCCCCCC(NCCCCCC(NCCCCCC(NCCCCCC(NCCCCCC(NCCCCCC(NCCCCCC(NCCCCCC(NCCCCCC(NCCCCCC(NCCCCCC(NCCCCCC(OCCOCCOCCOCCOCCOCCOCCOCCOCCOCCOCCOCCOCCOCCOCCOCCOCCOCCOCCOCCOCCOCCOCCOCCOCCOCCOCCOCCOCCOCCOCCOCCOCCOCCOCCOCCOCCOCCOCCOCCOCCOCCOCCOCCOCCOCCOCCOCCOCCOCCOCCOCCOCCOCCOCCOCCOCCOCCOCCOCCOCCOCCOCCOCCOCCOCCOCCOCCOCCOCCOCCOCCOCCOCCOCCOCCOCCOCCOCCOCCOCCOCCOCCOCCOCCOCCOCCOCCOCCOCCOCCOCCOCCOCCOCCOCCOCCOCCOCCOCCOCCOCCOCCOCCOCCOCCOCCOCCOCCOCCOCCOCCOCCOCCOCCOCCOCCOCCOCCOCCOCCOCCOCCOCCOCCOCCOCCOCCOCCOCCOCCOCCOCCOCCOCCOCCOCCOCCOCCOCCOCCOCCOCCOCCOCCOCCOCCOCCOCCOCCOC)=O)=O)=O)=O)=O)=O)=O)=O)=O)=O)=O)=O)=O)=O)=O)=O)=O)=O)=O)=O)=O)=O)=O)=O)=O)=O)=O)=O)=O)=O)=O)=O)=O)=O)=O)=O | 10000 | 100 |  |  |  |  | PDMS-PEG | C[Si](C)(O[Si](C)(O[SiH](CCCOCCOCCOCCOCCOCCOCCOCCOCCOCCOCCOCCOCCOCCOCCOCCOCCOCCOCCOCCOCCOCCOCCOCCOCCOCCOCCOCCOCCOCCOCCOCCOCCOCCOCCOCCOCCOCCOCCOCCOCCOCCOCCOCCOCCOCCOCCOCCOCCOCCOCCOCCOCCOCCOCCOCCOCCOCCOCCOCCOCCOCCOCCOCCOCCOCCOCCOCCO)O[Si](C)(C)C)C)O[SiH](O[Si](C)(C)C)O[Si](O[Si](C)(C)O[SiH](O[Si](C)(C)C)O[Si](O[Si](C)(C)C)(C)C)(C)C | 3800 | 43 | Mix |  |  |  |  | 75 | 4 | 35 | 326 | 40.1 | 10.1016/j.memsci.2010.02.008
1 | Pebax 1657 | NCCCCCC(NCCCCCC(NCCCCCC(NCCCCCC(NCCCCCC(NCCCCCC(NCCCCCC(NCCCCCC(NCCCCCC(NCCCCCC(NCCCCCC(NCCCCCC(NCCCCCC(NCCCCCC(NCCCCCC(NCCCCCC(NCCCCCC(NCCCCCC(NCCCCCC(NCCCCCC(NCCCCCC(NCCCCCC(NCCCCCC(NCCCCCC(NCCCCCC(NCCCCCC(NCCCCCC(NCCCCCC(NCCCCCC(NCCCCCC(NCCCCCC(NCCCCCC(NCCCCCC(NCCCCCC(NCCCCCC(NCCCCCC(OCCOCCOCCOCCOCCOCCOCCOCCOCCOCCOCCOCCOCCOCCOCCOCCOCCOCCOCCOCCOCCOCCOCCOCCOCCOCCOCCOCCOCCOCCOCCOCCOCCOCCOCCOCCOCCOCCOCCOCCOCCOCCOCCOCCOCCOCCOCCOCCOCCOCCOCCOCCOCCOCCOCCOCCOCCOCCOCCOCCOCCOCCOCCOCCOCCOCCOCCOCCOCCOCCOCCOCCOCCOCCOCCOCCOCCOCCOCCOCCOCCOCCOCCOCCOCCOCCOCCOCCOCCOCCOCCOCCOCCOCCOCCOCCOCCOCCOCCOCCOCCOCCOCCOCCOCCOCCOCCOCCOCCOCCOCCOCCOCCOCCOCCOCCOCCOCCOCCOCCOCCOCCOCCOCCOCCOCCOCCOCCOCCOCCOCCOCCOCCOCCOCCOCCOCCOCCOCCOCCOCCOCCOCCOCCOCCOCCOCCOCCOCCOCCOC)=O)=O)=O)=O)=O)=O)=O)=O)=O)=O)=O)=O)=O)=O)=O)=O)=O)=O)=O)=O)=O)=O)=O)=O)=O)=O)=O)=O)=O)=O)=O)=O)=O)=O)=O)=O | 10000 | 100 |  |  |  |  | PDMS-PEG | C[Si](C)(O[Si](C)(O[SiH](CCCOCCOCCOCCOCCOCCOCCOCCOCCOCCOCCOCCOCCOCCOCCOCCOCCOCCOCCOCCOCCOCCOCCOCCOCCOCCOCCOCCOCCOCCOCCOCCOCCOCCOCCOCCOCCOCCOCCOCCOCCOCCOCCOCCOCCOCCOCCOCCOCCOCCOCCOCCOCCOCCOCCOCCOCCOCCOCCOCCOCCOCCOCCOCCOCCOCCOCCOCCO)O[Si](C)(C)C)C)O[SiH](O[Si](C)(C)C)O[Si](O[Si](C)(C)O[SiH](O[Si](C)(C)C)O[Si](O[Si](C)(C)C)(C)C)(C)C | 3800 | 67 | Mix |  |  |  |  | 75 | 4 | 35 | 457 | 37.4 | 10.1016/j.memsci.2010.02.008
1 | Pebax 1657 | NCCCCCC(NCCCCCC(NCCCCCC(NCCCCCC(NCCCCCC(NCCCCCC(NCCCCCC(NCCCCCC(NCCCCCC(NCCCCCC(NCCCCCC(NCCCCCC(NCCCCCC(NCCCCCC(NCCCCCC(NCCCCCC(NCCCCCC(NCCCCCC(NCCCCCC(NCCCCCC(NCCCCCC(NCCCCCC(NCCCCCC(NCCCCCC(NCCCCCC(NCCCCCC(NCCCCCC(NCCCCCC(NCCCCCC(NCCCCCC(NCCCCCC(NCCCCCC(NCCCCCC(NCCCCCC(NCCCCCC(NCCCCCC(OCCOCCOCCOCCOCCOCCOCCOCCOCCOCCOCCOCCOCCOCCOCCOCCOCCOCCOCCOCCOCCOCCOCCOCCOCCOCCOCCOCCOCCOCCOCCOCCOCCOCCOCCOCCOCCOCCOCCOCCOCCOCCOCCOCCOCCOCCOCCOCCOCCOCCOCCOCCOCCOCCOCCOCCOCCOCCOCCOCCOCCOCCOCCOCCOCCOCCOCCOCCOCCOCCOCCOCCOCCOCCOCCOCCOCCOCCOCCOCCOCCOCCOCCOCCOCCOCCOCCOCCOCCOCCOCCOCCOCCOCCOCCOCCOCCOCCOCCOCCOCCOCCOCCOCCOCCOCCOCCOCCOCCOCCOCCOCCOCCOCCOCCOCCOCCOCCOCCOCCOCCOCCOCCOCCOCCOCCOCCOCCOCCOCCOCCOCCOCCOCCOCCOCCOCCOCCOCCOCCOCCOCCOCCOCCOCCOCCOCCOCCOCCOCCOC)=O)=O)=O)=O)=O)=O)=O)=O)=O)=O)=O)=O)=O)=O)=O)=O)=O)=O)=O)=O)=O)=O)=O)=O)=O)=O)=O)=O)=O)=O)=O)=O)=O)=O)=O)=O | 10000 | 100 |  |  |  |  | PDMS-PEG | C[Si](C)(O[Si](C)(O[SiH](CCCOCCOCCOCCOCCOCCOCCOCCOCCOCCOCCOCCOCCOCCOCCOCCOCCOCCOCCOCCOCCOCCOCCOCCOCCOCCOCCOCCOCCOCCOCCOCCOCCOCCOCCOCCOCCOCCOCCOCCOCCOCCOCCOCCOCCOCCOCCOCCOCCOCCOCCOCCOCCOCCOCCOCCOCCOCCOCCOCCOCCOCCOCCOCCOCCOCCOCCOCCO)O[Si](C)(C)C)C)O[SiH](O[Si](C)(C)C)O[Si](O[Si](C)(C)O[SiH](O[Si](C)(C)C)O[Si](O[Si](C)(C)C)(C)C)(C)C | 3800 | 100 | Mix |  |  |  |  | 75 | 4 | 35 | 532 | 36.1 | 10.1016/j.memsci.2010.02.008
2 | Pebax 1657 | NCCCCCC(NCCCCCC(NCCCCCC(NCCCCCC(NCCCCCC(NCCCCCC(NCCCCCC(NCCCCCC(NCCCCCC(NCCCCCC(NCCCCCC(NCCCCCC(NCCCCCC(NCCCCCC(NCCCCCC(NCCCCCC(NCCCCCC(NCCCCCC(NCCCCCC(NCCCCCC(NCCCCCC(NCCCCCC(NCCCCCC(NCCCCCC(NCCCCCC(NCCCCCC(NCCCCCC(NCCCCCC(NCCCCCC(NCCCCCC(NCCCCCC(NCCCCCC(NCCCCCC(NCCCCCC(NCCCCCC(NCCCCCC(OCCOCCOCCOCCOCCOCCOCCOCCOCCOCCOCCOCCOCCOCCOCCOCCOCCOCCOCCOCCOCCOCCOCCOCCOCCOCCOCCOCCOCCOCCOCCOCCOCCOCCOCCOCCOCCOCCOCCOCCOCCOCCOCCOCCOCCOCCOCCOCCOCCOCCOCCOCCOCCOCCOCCOCCOCCOCCOCCOCCOCCOCCOCCOCCOCCOCCOCCOCCOCCOCCOCCOCCOCCOCCOCCOCCOCCOCCOCCOCCOCCOCCOCCOCCOCCOCCOCCOCCOCCOCCOCCOCCOCCOCCOCCOCCOCCOCCOCCOCCOCCOCCOCCOCCOCCOCCOCCOCCOCCOCCOCCOCCOCCOCCOCCOCCOCCOCCOCCOCCOCCOCCOCCOCCOCCOCCOCCOCCOCCOCCOCCOCCOCCOCCOCCOCCOCCOCCOCCOCCOCCOCCOCCOCCOCCOCCOCCOCCOCCOCCOC)=O)=O)=O)=O)=O)=O)=O)=O)=O)=O)=O)=O)=O)=O)=O)=O)=O)=O)=O)=O)=O)=O)=O)=O)=O)=O)=O)=O)=O)=O)=O)=O)=O)=O)=O)=O | 10000 | 100 |  |  |  |  | PEG | OCCOCCOCCOCCO | 200 | 11 | Mix |  |  |  |  | 75 | 4 | 35 | 127 | 52.6 | 10.1016/j.memsci.2010.02.008
2 | Pebax 1657 | NCCCCCC(NCCCCCC(NCCCCCC(NCCCCCC(NCCCCCC(NCCCCCC(NCCCCCC(NCCCCCC(NCCCCCC(NCCCCCC(NCCCCCC(NCCCCCC(NCCCCCC(NCCCCCC(NCCCCCC(NCCCCCC(NCCCCCC(NCCCCCC(NCCCCCC(NCCCCCC(NCCCCCC(NCCCCCC(NCCCCCC(NCCCCCC(NCCCCCC(NCCCCCC(NCCCCCC(NCCCCCC(NCCCCCC(NCCCCCC(NCCCCCC(NCCCCCC(NCCCCCC(NCCCCCC(NCCCCCC(NCCCCCC(OCCOCCOCCOCCOCCOCCOCCOCCOCCOCCOCCOCCOCCOCCOCCOCCOCCOCCOCCOCCOCCOCCOCCOCCOCCOCCOCCOCCOCCOCCOCCOCCOCCOCCOCCOCCOCCOCCOCCOCCOCCOCCOCCOCCOCCOCCOCCOCCOCCOCCOCCOCCOCCOCCOCCOCCOCCOCCOCCOCCOCCOCCOCCOCCOCCOCCOCCOCCOCCOCCOCCOCCOCCOCCOCCOCCOCCOCCOCCOCCOCCOCCOCCOCCOCCOCCOCCOCCOCCOCCOCCOCCOCCOCCOCCOCCOCCOCCOCCOCCOCCOCCOCCOCCOCCOCCOCCOCCOCCOCCOCCOCCOCCOCCOCCOCCOCCOCCOCCOCCOCCOCCOCCOCCOCCOCCOCCOCCOCCOCCOCCOCCOCCOCCOCCOCCOCCOCCOCCOCCOCCOCCOCCOCCOCCOCCOCCOCCOCCOCCOC)=O)=O)=O)=O)=O)=O)=O)=O)=O)=O)=O)=O)=O)=O)=O)=O)=O)=O)=O)=O)=O)=O)=O)=O)=O)=O)=O)=O)=O)=O)=O)=O)=O)=O)=O)=O | 10000 | 100 |  |  |  |  | PEG | OCCOCCOCCOCCO | 200 | 25 | Mix |  |  |  |  | 75 | 4 | 35 | 136 | 49.9 | 10.1016/j.memsci.2010.02.008
2 | Pebax 1657 | NCCCCCC(NCCCCCC(NCCCCCC(NCCCCCC(NCCCCCC(NCCCCCC(NCCCCCC(NCCCCCC(NCCCCCC(NCCCCCC(NCCCCCC(NCCCCCC(NCCCCCC(NCCCCCC(NCCCCCC(NCCCCCC(NCCCCCC(NCCCCCC(NCCCCCC(NCCCCCC(NCCCCCC(NCCCCCC(NCCCCCC(NCCCCCC(NCCCCCC(NCCCCCC(NCCCCCC(NCCCCCC(NCCCCCC(NCCCCCC(NCCCCCC(NCCCCCC(NCCCCCC(NCCCCCC(NCCCCCC(NCCCCCC(OCCOCCOCCOCCOCCOCCOCCOCCOCCOCCOCCOCCOCCOCCOCCOCCOCCOCCOCCOCCOCCOCCOCCOCCOCCOCCOCCOCCOCCOCCOCCOCCOCCOCCOCCOCCOCCOCCOCCOCCOCCOCCOCCOCCOCCOCCOCCOCCOCCOCCOCCOCCOCCOCCOCCOCCOCCOCCOCCOCCOCCOCCOCCOCCOCCOCCOCCOCCOCCOCCOCCOCCOCCOCCOCCOCCOCCOCCOCCOCCOCCOCCOCCOCCOCCOCCOCCOCCOCCOCCOCCOCCOCCOCCOCCOCCOCCOCCOCCOCCOCCOCCOCCOCCOCCOCCOCCOCCOCCOCCOCCOCCOCCOCCOCCOCCOCCOCCOCCOCCOCCOCCOCCOCCOCCOCCOCCOCCOCCOCCOCCOCCOCCOCCOCCOCCOCCOCCOCCOCCOCCOCCOCCOCCOCCOCCOCCOCCOCCOCCOC)=O)=O)=O)=O)=O)=O)=O)=O)=O)=O)=O)=O)=O)=O)=O)=O)=O)=O)=O)=O)=O)=O)=O)=O)=O)=O)=O)=O)=O)=O)=O)=O)=O)=O)=O)=O | 10000 | 100 |  |  |  |  | PEG | OCCOCCOCCOCCO | 200 | 43 | Mix |  |  |  |  | 75 | 4 | 35 | 153 | 48.2 | 10.1016/j.memsci.2010.02.008
2 | Pebax 1657 | NCCCCCC(NCCCCCC(NCCCCCC(NCCCCCC(NCCCCCC(NCCCCCC(NCCCCCC(NCCCCCC(NCCCCCC(NCCCCCC(NCCCCCC(NCCCCCC(NCCCCCC(NCCCCCC(NCCCCCC(NCCCCCC(NCCCCCC(NCCCCCC(NCCCCCC(NCCCCCC(NCCCCCC(NCCCCCC(NCCCCCC(NCCCCCC(NCCCCCC(NCCCCCC(NCCCCCC(NCCCCCC(NCCCCCC(NCCCCCC(NCCCCCC(NCCCCCC(NCCCCCC(NCCCCCC(NCCCCCC(NCCCCCC(OCCOCCOCCOCCOCCOCCOCCOCCOCCOCCOCCOCCOCCOCCOCCOCCOCCOCCOCCOCCOCCOCCOCCOCCOCCOCCOCCOCCOCCOCCOCCOCCOCCOCCOCCOCCOCCOCCOCCOCCOCCOCCOCCOCCOCCOCCOCCOCCOCCOCCOCCOCCOCCOCCOCCOCCOCCOCCOCCOCCOCCOCCOCCOCCOCCOCCOCCOCCOCCOCCOCCOCCOCCOCCOCCOCCOCCOCCOCCOCCOCCOCCOCCOCCOCCOCCOCCOCCOCCOCCOCCOCCOCCOCCOCCOCCOCCOCCOCCOCCOCCOCCOCCOCCOCCOCCOCCOCCOCCOCCOCCOCCOCCOCCOCCOCCOCCOCCOCCOCCOCCOCCOCCOCCOCCOCCOCCOCCOCCOCCOCCOCCOCCOCCOCCOCCOCCOCCOCCOCCOCCOCCOCCOCCOCCOCCOCCOCCOCCOCCOC)=O)=O)=O)=O)=O)=O)=O)=O)=O)=O)=O)=O)=O)=O)=O)=O)=O)=O)=O)=O)=O)=O)=O)=O)=O)=O)=O)=O)=O)=O)=O)=O)=O)=O)=O)=O | 10000 | 100 |  |  |  |  | PEG | OCCOCCOCCOCCO | 200 | 67 | Mix |  |  |  |  | 75 | 4 | 35 | 159 | 49 | 10.1016/j.memsci.2010.02.008
2 | Pebax 1657 | NCCCCCC(NCCCCCC(NCCCCCC(NCCCCCC(NCCCCCC(NCCCCCC(NCCCCCC(NCCCCCC(NCCCCCC(NCCCCCC(NCCCCCC(NCCCCCC(NCCCCCC(NCCCCCC(NCCCCCC(NCCCCCC(NCCCCCC(NCCCCCC(NCCCCCC(NCCCCCC(NCCCCCC(NCCCCCC(NCCCCCC(NCCCCCC(NCCCCCC(NCCCCCC(NCCCCCC(NCCCCCC(NCCCCCC(NCCCCCC(NCCCCCC(NCCCCCC(NCCCCCC(NCCCCCC(NCCCCCC(NCCCCCC(OCCOCCOCCOCCOCCOCCOCCOCCOCCOCCOCCOCCOCCOCCOCCOCCOCCOCCOCCOCCOCCOCCOCCOCCOCCOCCOCCOCCOCCOCCOCCOCCOCCOCCOCCOCCOCCOCCOCCOCCOCCOCCOCCOCCOCCOCCOCCOCCOCCOCCOCCOCCOCCOCCOCCOCCOCCOCCOCCOCCOCCOCCOCCOCCOCCOCCOCCOCCOCCOCCOCCOCCOCCOCCOCCOCCOCCOCCOCCOCCOCCOCCOCCOCCOCCOCCOCCOCCOCCOCCOCCOCCOCCOCCOCCOCCOCCOCCOCCOCCOCCOCCOCCOCCOCCOCCOCCOCCOCCOCCOCCOCCOCCOCCOCCOCCOCCOCCOCCOCCOCCOCCOCCOCCOCCOCCOCCOCCOCCOCCOCCOCCOCCOCCOCCOCCOCCOCCOCCOCCOCCOCCOCCOCCOCCOCCOCCOCCOCCOCCOC)=O)=O)=O)=O)=O)=O)=O)=O)=O)=O)=O)=O)=O)=O)=O)=O)=O)=O)=O)=O)=O)=O)=O)=O)=O)=O)=O)=O)=O)=O)=O)=O)=O)=O)=O)=O | 10000 | 100 |  |  |  |  | PEG | OCCOCCOCCOCCO | 200 | 100 | Mix |  |  |  |  | 75 | 4 | 35 | 172 | 50.5 | 10.1016/j.memsci.2010.02.008
3 | Pebax 1657 | NCCCCCC(NCCCCCC(NCCCCCC(NCCCCCC(NCCCCCC(NCCCCCC(NCCCCCC(NCCCCCC(NCCCCCC(NCCCCCC(NCCCCCC(NCCCCCC(NCCCCCC(NCCCCCC(NCCCCCC(NCCCCCC(NCCCCCC(NCCCCCC(NCCCCCC(NCCCCCC(NCCCCCC(NCCCCCC(NCCCCCC(NCCCCCC(NCCCCCC(NCCCCCC(NCCCCCC(NCCCCCC(NCCCCCC(NCCCCCC(NCCCCCC(NCCCCCC(NCCCCCC(NCCCCCC(NCCCCCC(NCCCCCC(OCCOCCOCCOCCOCCOCCOCCOCCOCCOCCOCCOCCOCCOCCOCCOCCOCCOCCOCCOCCOCCOCCOCCOCCOCCOCCOCCOCCOCCOCCOCCOCCOCCOCCOCCOCCOCCOCCOCCOCCOCCOCCOCCOCCOCCOCCOCCOCCOCCOCCOCCOCCOCCOCCOCCOCCOCCOCCOCCOCCOCCOCCOCCOCCOCCOCCOCCOCCOCCOCCOCCOCCOCCOCCOCCOCCOCCOCCOCCOCCOCCOCCOCCOCCOCCOCCOCCOCCOCCOCCOCCOCCOCCOCCOCCOCCOCCOCCOCCOCCOCCOCCOCCOCCOCCOCCOCCOCCOCCOCCOCCOCCOCCOCCOCCOCCOCCOCCOCCOCCOCCOCCOCCOCCOCCOCCOCCOCCOCCOCCOCCOCCOCCOCCOCCOCCOCCOCCOCCOCCOCCOCCOCCOCCOCCOCCOCCOCCOCCOCCOC)=O)=O)=O)=O)=O)=O)=O)=O)=O)=O)=O)=O)=O)=O)=O)=O)=O)=O)=O)=O)=O)=O)=O)=O)=O)=O)=O)=O)=O)=O)=O)=O)=O)=O)=O)=O | 10000 | 100 | [8 empty] | Mix |  |  |  |  | 80 | 0.6 | 30 | 73 | 45 | 10.1016/j.memsci.2007.09.023
3 | Pebax 1657 | NCCCCCC(NCCCCCC(NCCCCCC(NCCCCCC(NCCCCCC(NCCCCCC(NCCCCCC(NCCCCCC(NCCCCCC(NCCCCCC(NCCCCCC(NCCCCCC(NCCCCCC(NCCCCCC(NCCCCCC(NCCCCCC(NCCCCCC(NCCCCCC(NCCCCCC(NCCCCCC(NCCCCCC(NCCCCCC(NCCCCCC(NCCCCCC(NCCCCCC(NCCCCCC(NCCCCCC(NCCCCCC(NCCCCCC(NCCCCCC(NCCCCCC(NCCCCCC(NCCCCCC(NCCCCCC(NCCCCCC(NCCCCCC(OCCOCCOCCOCCOCCOCCOCCOCCOCCOCCOCCOCCOCCOCCOCCOCCOCCOCCOCCOCCOCCOCCOCCOCCOCCOCCOCCOCCOCCOCCOCCOCCOCCOCCOCCOCCOCCOCCOCCOCCOCCOCCOCCOCCOCCOCCOCCOCCOCCOCCOCCOCCOCCOCCOCCOCCOCCOCCOCCOCCOCCOCCOCCOCCOCCOCCOCCOCCOCCOCCOCCOCCOCCOCCOCCOCCOCCOCCOCCOCCOCCOCCOCCOCCOCCOCCOCCOCCOCCOCCOCCOCCOCCOCCOCCOCCOCCOCCOCCOCCOCCOCCOCCOCCOCCOCCOCCOCCOCCOCCOCCOCCOCCOCCOCCOCCOCCOCCOCCOCCOCCOCCOCCOCCOCCOCCOCCOCCOCCOCCOCCOCCOCCOCCOCCOCCOCCOCCOCCOCCOCCOCCOCCOCCOCCOCCOCCOCCOCCOCCOC)=O)=O)=O)=O)=O)=O)=O)=O)=O)=O)=O)=O)=O)=O)=O)=O)=O)=O)=O)=O)=O)=O)=O)=O)=O)=O)=O)=O)=O)=O)=O)=O)=O)=O)=O)=O | 10000 | 100 |  |  |  |  | PEG | OCCOCCOCCOCCO | 200 | 11 | Mix |  |  |  |  | 80 | 0.6 | 30 | 75 | 47 | 10.1016/j.memsci.2007.09.023
3 | Pebax 1657 | NCCCCCC(NCCCCCC(NCCCCCC(NCCCCCC(NCCCCCC(NCCCCCC(NCCCCCC(NCCCCCC(NCCCCCC(NCCCCCC(NCCCCCC(NCCCCCC(NCCCCCC(NCCCCCC(NCCCCCC(NCCCCCC(NCCCCCC(NCCCCCC(NCCCCCC(NCCCCCC(NCCCCCC(NCCCCCC(NCCCCCC(NCCCCCC(NCCCCCC(NCCCCCC(NCCCCCC(NCCCCCC(NCCCCCC(NCCCCCC(NCCCCCC(NCCCCCC(NCCCCCC(NCCCCCC(NCCCCCC(NCCCCCC(OCCOCCOCCOCCOCCOCCOCCOCCOCCOCCOCCOCCOCCOCCOCCOCCOCCOCCOCCOCCOCCOCCOCCOCCOCCOCCOCCOCCOCCOCCOCCOCCOCCOCCOCCOCCOCCOCCOCCOCCOCCOCCOCCOCCOCCOCCOCCOCCOCCOCCOCCOCCOCCOCCOCCOCCOCCOCCOCCOCCOCCOCCOCCOCCOCCOCCOCCOCCOCCOCCOCCOCCOCCOCCOCCOCCOCCOCCOCCOCCOCCOCCOCCOCCOCCOCCOCCOCCOCCOCCOCCOCCOCCOCCOCCOCCOCCOCCOCCOCCOCCOCCOCCOCCOCCOCCOCCOCCOCCOCCOCCOCCOCCOCCOCCOCCOCCOCCOCCOCCOCCOCCOCCOCCOCCOCCOCCOCCOCCOCCOCCOCCOCCOCCOCCOCCOCCOCCOCCOCCOCCOCCOCCOCCOCCOCCOCCOCCOCCOCCOC)=O)=O)=O)=O)=O)=O)=O)=O)=O)=O)=O)=O)=O)=O)=O)=O)=O)=O)=O)=O)=O)=O)=O)=O)=O)=O)=O)=O)=O)=O)=O)=O)=O)=O)=O)=O | 10000 | 100 |  |  |  |  | PEG | OCCOCCOCCOCCO | 200 | 25 | Mix |  |  |  |  | 80 | 0.6 | 30 | 80 | 45 | 10.1016/j.memsci.2007.09.023
3 | Pebax 1657 | NCCCCCC(NCCCCCC(NCCCCCC(NCCCCCC(NCCCCCC(NCCCCCC(NCCCCCC(NCCCCCC(NCCCCCC(NCCCCCC(NCCCCCC(NCCCCCC(NCCCCCC(NCCCCCC(NCCCCCC(NCCCCCC(NCCCCCC(NCCCCCC(NCCCCCC(NCCCCCC(NCCCCCC(NCCCCCC(NCCCCCC(NCCCCCC(NCCCCCC(NCCCCCC(NCCCCCC(NCCCCCC(NCCCCCC(NCCCCCC(NCCCCCC(NCCCCCC(NCCCCCC(NCCCCCC(NCCCCCC(NCCCCCC(OCCOCCOCCOCCOCCOCCOCCOCCOCCOCCOCCOCCOCCOCCOCCOCCOCCOCCOCCOCCOCCOCCOCCOCCOCCOCCOCCOCCOCCOCCOCCOCCOCCOCCOCCOCCOCCOCCOCCOCCOCCOCCOCCOCCOCCOCCOCCOCCOCCOCCOCCOCCOCCOCCOCCOCCOCCOCCOCCOCCOCCOCCOCCOCCOCCOCCOCCOCCOCCOCCOCCOCCOCCOCCOCCOCCOCCOCCOCCOCCOCCOCCOCCOCCOCCOCCOCCOCCOCCOCCOCCOCCOCCOCCOCCOCCOCCOCCOCCOCCOCCOCCOCCOCCOCCOCCOCCOCCOCCOCCOCCOCCOCCOCCOCCOCCOCCOCCOCCOCCOCCOCCOCCOCCOCCOCCOCCOCCOCCOCCOCCOCCOCCOCCOCCOCCOCCOCCOCCOCCOCCOCCOCCOCCOCCOCCOCCOCCOCCOCCOC)=O)=O)=O)=O)=O)=O)=O)=O)=O)=O)=O)=O)=O)=O)=O)=O)=O)=O)=O)=O)=O)=O)=O)=O)=O)=O)=O)=O)=O)=O)=O)=O)=O)=O)=O)=O | 10000 | 100 |  |  |  |  | PEG | OCCOCCOCCOCCO | 200 | 43 | Mix |  |  |  |  | 80 | 0.6 | 30 | 105 | 43 | 10.1016/j.memsci.2007.09.023
3 | Pebax 1657 | NCCCCCC(NCCCCCC(NCCCCCC(NCCCCCC(NCCCCCC(NCCCCCC(NCCCCCC(NCCCCCC(NCCCCCC(NCCCCCC(NCCCCCC(NCCCCCC(NCCCCCC(NCCCCCC(NCCCCCC(NCCCCCC(NCCCCCC(NCCCCCC(NCCCCCC(NCCCCCC(NCCCCCC(NCCCCCC(NCCCCCC(NCCCCCC(NCCCCCC(NCCCCCC(NCCCCCC(NCCCCCC(NCCCCCC(NCCCCCC(NCCCCCC(NCCCCCC(NCCCCCC(NCCCCCC(NCCCCCC(NCCCCCC(OCCOCCOCCOCCOCCOCCOCCOCCOCCOCCOCCOCCOCCOCCOCCOCCOCCOCCOCCOCCOCCOCCOCCOCCOCCOCCOCCOCCOCCOCCOCCOCCOCCOCCOCCOCCOCCOCCOCCOCCOCCOCCOCCOCCOCCOCCOCCOCCOCCOCCOCCOCCOCCOCCOCCOCCOCCOCCOCCOCCOCCOCCOCCOCCOCCOCCOCCOCCOCCOCCOCCOCCOCCOCCOCCOCCOCCOCCOCCOCCOCCOCCOCCOCCOCCOCCOCCOCCOCCOCCOCCOCCOCCOCCOCCOCCOCCOCCOCCOCCOCCOCCOCCOCCOCCOCCOCCOCCOCCOCCOCCOCCOCCOCCOCCOCCOCCOCCOCCOCCOCCOCCOCCOCCOCCOCCOCCOCCOCCOCCOCCOCCOCCOCCOCCOCCOCCOCCOCCOCCOCCOCCOCCOCCOCCOCCOCCOCCOCCOCCOC)=O)=O)=O)=O)=O)=O)=O)=O)=O)=O)=O)=O)=O)=O)=O)=O)=O)=O)=O)=O)=O)=O)=O)=O)=O)=O)=O)=O)=O)=O)=O)=O)=O)=O)=O)=O | 10000 | 100 |  |  |  |  | PEG | OCCOCCOCCOCCO | 200 | 67 | Mix |  |  |  |  | 80 | 0.6 | 30 | 132 | 44 | 10.1016/j.memsci.2007.09.023
3 | Pebax 1657 | NCCCCCC(NCCCCCC(NCCCCCC(NCCCCCC(NCCCCCC(NCCCCCC(NCCCCCC(NCCCCCC(NCCCCCC(NCCCCCC(NCCCCCC(NCCCCCC(NCCCCCC(NCCCCCC(NCCCCCC(NCCCCCC(NCCCCCC(NCCCCCC(NCCCCCC(NCCCCCC(NCCCCCC(NCCCCCC(NCCCCCC(NCCCCCC(NCCCCCC(NCCCCCC(NCCCCCC(NCCCCCC(NCCCCCC(NCCCCCC(NCCCCCC(NCCCCCC(NCCCCCC(NCCCCCC(NCCCCCC(NCCCCCC(OCCOCCOCCOCCOCCOCCOCCOCCOCCOCCOCCOCCOCCOCCOCCOCCOCCOCCOCCOCCOCCOCCOCCOCCOCCOCCOCCOCCOCCOCCOCCOCCOCCOCCOCCOCCOCCOCCOCCOCCOCCOCCOCCOCCOCCOCCOCCOCCOCCOCCOCCOCCOCCOCCOCCOCCOCCOCCOCCOCCOCCOCCOCCOCCOCCOCCOCCOCCOCCOCCOCCOCCOCCOCCOCCOCCOCCOCCOCCOCCOCCOCCOCCOCCOCCOCCOCCOCCOCCOCCOCCOCCOCCOCCOCCOCCOCCOCCOCCOCCOCCOCCOCCOCCOCCOCCOCCOCCOCCOCCOCCOCCOCCOCCOCCOCCOCCOCCOCCOCCOCCOCCOCCOCCOCCOCCOCCOCCOCCOCCOCCOCCOCCOCCOCCOCCOCCOCCOCCOCCOCCOCCOCCOCCOCCOCCOCCOCCOCCOCCOC)=O)=O)=O)=O)=O)=O)=O)=O)=O)=O)=O)=O)=O)=O)=O)=O)=O)=O)=O)=O)=O)=O)=O)=O)=O)=O)=O)=O)=O)=O)=O)=O)=O)=O)=O)=O | 10000 | 100 |  |  |  |  | PEG | OCCOCCOCCOCCO | 200 | 100 | Mix |  |  |  |  | 80 | 0.6 | 30 | 151 | 47 | 10.1016/j.memsci.2007.09.023
-1 | PEO-PBT | OC(C1=CC=C(C=C1)C(OCCOCCOC(C2=CC=C(C=C2)C(OCCOCCOCCOCCOCCOCCOCCOCCOCCOCCOCCOCCOCCOCCOCCOCCOCCOCCOCCOCCOCCOCCOCCOCCO)=O)=O)=O)=O | 1500 | 100 | [8 empty] | Mix |  |  |  |  | 75 | 0.3 | 30 | 150 | 51.5 | 10.1021/ma901950u
4 | PEO-PBT | OC(C1=CC=C(C=C1)C(OCCOCCOC(C2=CC=C(C=C2)C(OCCOCCOCCOCCOCCOCCOCCOCCOCCOCCOCCOCCOCCOCCOCCOCCOCCOCCOCCOCCOCCOCCOCCOCCO)=O)=O)=O)=O | 1500 | 100 | [8 empty] | Mix |  |  |  |  | 70 | 0.3 | 30 | 115 | 45.6 | 10.1002/adfm.200800436
4 | PEO-PBT | OC(C1=CC=C(C=C1)C(OCCOCCOC(C2=CC=C(C=C2)C(OCCOCCOCCOCCOCCOCCOCCOCCOCCOCCOCCOCCOCCOCCOCCOCCOCCOCCOCCOCCOCCOCCOCCOCCO)=O)=O)=O)=O | 1500 | 100 |  |  |  |  | PEG | OCCOCCOCCOCCO | 200 | 11 | Mix |  |  |  |  | 70 | 0.3 | 30 | 130 | 42.1 | 10.1002/adfm.200800436
4 | PEO-PBT | OC(C1=CC=C(C=C1)C(OCCOCCOC(C2=CC=C(C=C2)C(OCCOCCOCCOCCOCCOCCOCCOCCOCCOCCOCCOCCOCCOCCOCCOCCOCCOCCOCCOCCOCCOCCOCCOCCO)=O)=O)=O)=O | 1500 | 100 |  |  |  |  | PEG | OCCOCCOCCOCCO | 200 | 25 | Mix |  |  |  |  | 70 | 0.3 | 30 | 126 | 40 | 10.1002/adfm.200800436
4 | PEO-PBT | OC(C1=CC=C(C=C1)C(OCCOCCOC(C2=CC=C(C=C2)C(OCCOCCOCCOCCOCCOCCOCCOCCOCCOCCOCCOCCOCCOCCOCCOCCOCCOCCOCCOCCOCCOCCOCCOCCO)=O)=O)=O)=O | 1500 | 100 |  |  |  |  | PEG | OCCOCCOCCOCCO | 200 | 43 | Mix |  |  |  |  | 70 | 0.3 | 30 | 134 | 48.7 | 10.1002/adfm.200800436
4 | PEO-PBT | OC(C1=CC=C(C=C1)C(OCCOCCOC(C2=CC=C(C=C2)C(OCCOCCOCCOCCOCCOCCOCCOCCOCCOCCOCCOCCOCCOCCOCCOCCOCCOCCOCCOCCOCCOCCOCCOCCO)=O)=O)=O)=O | 1500 | 100 |  |  |  |  | PEG | OCCOCCOCCOCCO | 200 | 67 | Mix |  |  |  |  | 75 | 0.3 | 30 | 208 | 48.7 | 10.1021/ma901950u
-1 | PEO-PBT | O=C(OCCOCCOCCOCCOCCOCCOCCOCCOCCOCCOCCOCCOCCOCCOCCOCCOCCOCCOCCOCCOCCOCCOCCOCCOCCOCCOCCOCCOCCOCCOCCOCCOCCOCCOCCOCCOCCOCCOCCOCCOCCOCCOCCOCCOCCOCCOCCOCCOCCOCCOCCOCCOCCOCCOCCOCCOCCOCCOCCOCCOCCOCCOCCOCCOCCOCCOCCOCCOCCOCCO)C1=CC=C(C=C1)C(OCCOCCOC(C2=CC=C(C=C2)C(OCCOCCOC(C3=CC=C(C=C3)C(OCCOCCOC(C4=CC=C(C=C4)C(O)=O)=O)=O)=O)=O)=O)=O | 4000 | 100 |  |  |  |  | PEG | OCCOCCOCCOCCO | 200 | 11 | Mix |  |  |  |  | 70 | 0.3 | 30 | 192 | 49.1 | 10.1002/adfm.200800436
-1 | Pebax 1657 | NCCCCCC(NCCCCCC(NCCCCCC(NCCCCCC(NCCCCCC(NCCCCCC(NCCCCCC(NCCCCCC(NCCCCCC(NCCCCCC(NCCCCCC(NCCCCCC(NCCCCCC(NCCCCCC(NCCCCCC(NCCCCCC(NCCCCCC(NCCCCCC(NCCCCCC(NCCCCCC(NCCCCCC(NCCCCCC(NCCCCCC(NCCCCCC(NCCCCCC(NCCCCCC(NCCCCCC(NCCCCCC(NCCCCCC(NCCCCCC(NCCCCCC(NCCCCCC(NCCCCCC(NCCCCCC(NCCCCCC(NCCCCCC(OCCOCCOCCOCCOCCOCCOCCOCCOCCOCCOCCOCCOCCOCCOCCOCCOCCOCCOCCOCCOCCOCCOCCOCCOCCOCCOCCOCCOCCOCCOCCOCCOCCOCCOCCOCCOCCOCCOCCOCCOCCOCCOCCOCCOCCOCCOCCOCCOCCOCCOCCOCCOCCOCCOCCOCCOCCOCCOCCOCCOCCOCCOCCOCCOCCOCCOCCOCCOCCOCCOCCOCCOCCOCCOCCOCCOCCOCCOCCOCCOCCOCCOCCOCCOCCOCCOCCOCCOCCOCCOCCOCCOCCOCCOCCOCCOCCOCCOCCOCCOCCOCCOCCOCCOCCOCCOCCOCCOCCOCCOCCOCCOCCOCCOCCOCCOCCOCCOCCOCCOCCOCCOCCOCCOCCOCCOCCOCCOCCOCCOCCOCCOCCOCCOCCOCCOCCOCCOCCOCCOCCOCCOCCOCCOCCOCCOCCOCCOCCOCCOC)=O)=O)=O)=O)=O)=O)=O)=O)=O)=O)=O)=O)=O)=O)=O)=O)=O)=O)=O)=O)=O)=O)=O)=O)=O)=O)=O)=O)=O)=O)=O)=O)=O)=O)=O)=O | 10000 | 100 | [8 empty] | Mix |  |  |  |  | 130 | 1 | 35 | 116.2 | 37.5 | 10.1002/cssc.201501063
5 | Pebax 1657 | NCCCCCC(NCCCCCC(NCCCCCC(NCCCCCC(NCCCCCC(NCCCCCC(NCCCCCC(NCCCCCC(NCCCCCC(NCCCCCC(NCCCCCC(NCCCCCC(NCCCCCC(NCCCCCC(NCCCCCC(NCCCCCC(NCCCCCC(NCCCCCC(NCCCCCC(NCCCCCC(NCCCCCC(NCCCCCC(NCCCCCC(NCCCCCC(NCCCCCC(NCCCCCC(NCCCCCC(NCCCCCC(NCCCCCC(NCCCCCC(NCCCCCC(NCCCCCC(NCCCCCC(NCCCCCC(NCCCCCC(NCCCCCC(OCCOCCOCCOCCOCCOCCOCCOCCOCCOCCOCCOCCOCCOCCOCCOCCOCCOCCOCCOCCOCCOCCOCCOCCOCCOCCOCCOCCOCCOCCOCCOCCOCCOCCOCCOCCOCCOCCOCCOCCOCCOCCOCCOCCOCCOCCOCCOCCOCCOCCOCCOCCOCCOCCOCCOCCOCCOCCOCCOCCOCCOCCOCCOCCOCCOCCOCCOCCOCCOCCOCCOCCOCCOCCOCCOCCOCCOCCOCCOCCOCCOCCOCCOCCOCCOCCOCCOCCOCCOCCOCCOCCOCCOCCOCCOCCOCCOCCOCCOCCOCCOCCOCCOCCOCCOCCOCCOCCOCCOCCOCCOCCOCCOCCOCCOCCOCCOCCOCCOCCOCCOCCOCCOCCOCCOCCOCCOCCOCCOCCOCCOCCOCCOCCOCCOCCOCCOCCOCCOCCOCCOCCOCCOCCOCCOCCOCCOCCOCCOCCOC)=O)=O)=O)=O)=O)=O)=O)=O)=O)=O)=O)=O)=O)=O)=O)=O)=O)=O)=O)=O)=O)=O)=O)=O)=O)=O)=O)=O)=O)=O)=O)=O)=O)=O)=O)=O | 10000 | 100 | [8 empty] | Mix | [5 empty] | 1 | 35 | 95 | 42 | 10.1016/j.memsci.2018.11.025
5 | Pebax 1657 | NCCCCCC(NCCCCCC(NCCCCCC(NCCCCCC(NCCCCCC(NCCCCCC(NCCCCCC(NCCCCCC(NCCCCCC(NCCCCCC(NCCCCCC(NCCCCCC(NCCCCCC(NCCCCCC(NCCCCCC(NCCCCCC(NCCCCCC(NCCCCCC(NCCCCCC(NCCCCCC(NCCCCCC(NCCCCCC(NCCCCCC(NCCCCCC(NCCCCCC(NCCCCCC(NCCCCCC(NCCCCCC(NCCCCCC(NCCCCCC(NCCCCCC(NCCCCCC(NCCCCCC(NCCCCCC(NCCCCCC(NCCCCCC(OCCOCCOCCOCCOCCOCCOCCOCCOCCOCCOCCOCCOCCOCCOCCOCCOCCOCCOCCOCCOCCOCCOCCOCCOCCOCCOCCOCCOCCOCCOCCOCCOCCOCCOCCOCCOCCOCCOCCOCCOCCOCCOCCOCCOCCOCCOCCOCCOCCOCCOCCOCCOCCOCCOCCOCCOCCOCCOCCOCCOCCOCCOCCOCCOCCOCCOCCOCCOCCOCCOCCOCCOCCOCCOCCOCCOCCOCCOCCOCCOCCOCCOCCOCCOCCOCCOCCOCCOCCOCCOCCOCCOCCOCCOCCOCCOCCOCCOCCOCCOCCOCCOCCOCCOCCOCCOCCOCCOCCOCCOCCOCCOCCOCCOCCOCCOCCOCCOCCOCCOCCOCCOCCOCCOCCOCCOCCOCCOCCOCCOCCOCCOCCOCCOCCOCCOCCOCCOCCOCCOCCOCCOCCOCCOCCOCCOCCOCCOCCOCCOC)=O)=O)=O)=O)=O)=O)=O)=O)=O)=O)=O)=O)=O)=O)=O)=O)=O)=O)=O)=O)=O)=O)=O)=O)=O)=O)=O)=O)=O)=O)=O)=O)=O)=O)=O)=O | 10000 | 90 | PEGMEA | O=C(C=C)OCCOCCOCCOCCOCCOCCOCCOCCOCCOC | 480 | 10 |  |  |  |  | Mix | [5 empty] | 1 | 35 | 200 | 45 | 10.1016/j.memsci.2018.11.025
5 | Pebax 1657 | NCCCCCC(NCCCCCC(NCCCCCC(NCCCCCC(NCCCCCC(NCCCCCC(NCCCCCC(NCCCCCC(NCCCCCC(NCCCCCC(NCCCCCC(NCCCCCC(NCCCCCC(NCCCCCC(NCCCCCC(NCCCCCC(NCCCCCC(NCCCCCC(NCCCCCC(NCCCCCC(NCCCCCC(NCCCCCC(NCCCCCC(NCCCCCC(NCCCCCC(NCCCCCC(NCCCCCC(NCCCCCC(NCCCCCC(NCCCCCC(NCCCCCC(NCCCCCC(NCCCCCC(NCCCCCC(NCCCCCC(NCCCCCC(OCCOCCOCCOCCOCCOCCOCCOCCOCCOCCOCCOCCOCCOCCOCCOCCOCCOCCOCCOCCOCCOCCOCCOCCOCCOCCOCCOCCOCCOCCOCCOCCOCCOCCOCCOCCOCCOCCOCCOCCOCCOCCOCCOCCOCCOCCOCCOCCOCCOCCOCCOCCOCCOCCOCCOCCOCCOCCOCCOCCOCCOCCOCCOCCOCCOCCOCCOCCOCCOCCOCCOCCOCCOCCOCCOCCOCCOCCOCCOCCOCCOCCOCCOCCOCCOCCOCCOCCOCCOCCOCCOCCOCCOCCOCCOCCOCCOCCOCCOCCOCCOCCOCCOCCOCCOCCOCCOCCOCCOCCOCCOCCOCCOCCOCCOCCOCCOCCOCCOCCOCCOCCOCCOCCOCCOCCOCCOCCOCCOCCOCCOCCOCCOCCOCCOCCOCCOCCOCCOCCOCCOCCOCCOCCOCCOCCOCCOCCOCCOCCOC)=O)=O)=O)=O)=O)=O)=O)=O)=O)=O)=O)=O)=O)=O)=O)=O)=O)=O)=O)=O)=O)=O)=O)=O)=O)=O)=O)=O)=O)=O)=O)=O)=O)=O)=O)=O | 10000 | 80 | PEGMEA | O=C(C=C)OCCOCCOCCOCCOCCOCCOCCOCCOCCOC | 480 | 20 |  |  |  |  | Mix | [5 empty] | 1 | 35 | 300 | 44 | 10.1016/j.memsci.2018.11.025
5 | Pebax 1657 | NCCCCCC(NCCCCCC(NCCCCCC(NCCCCCC(NCCCCCC(NCCCCCC(NCCCCCC(NCCCCCC(NCCCCCC(NCCCCCC(NCCCCCC(NCCCCCC(NCCCCCC(NCCCCCC(NCCCCCC(NCCCCCC(NCCCCCC(NCCCCCC(NCCCCCC(NCCCCCC(NCCCCCC(NCCCCCC(NCCCCCC(NCCCCCC(NCCCCCC(NCCCCCC(NCCCCCC(NCCCCCC(NCCCCCC(NCCCCCC(NCCCCCC(NCCCCCC(NCCCCCC(NCCCCCC(NCCCCCC(NCCCCCC(OCCOCCOCCOCCOCCOCCOCCOCCOCCOCCOCCOCCOCCOCCOCCOCCOCCOCCOCCOCCOCCOCCOCCOCCOCCOCCOCCOCCOCCOCCOCCOCCOCCOCCOCCOCCOCCOCCOCCOCCOCCOCCOCCOCCOCCOCCOCCOCCOCCOCCOCCOCCOCCOCCOCCOCCOCCOCCOCCOCCOCCOCCOCCOCCOCCOCCOCCOCCOCCOCCOCCOCCOCCOCCOCCOCCOCCOCCOCCOCCOCCOCCOCCOCCOCCOCCOCCOCCOCCOCCOCCOCCOCCOCCOCCOCCOCCOCCOCCOCCOCCOCCOCCOCCOCCOCCOCCOCCOCCOCCOCCOCCOCCOCCOCCOCCOCCOCCOCCOCCOCCOCCOCCOCCOCCOCCOCCOCCOCCOCCOCCOCCOCCOCCOCCOCCOCCOCCOCCOCCOCCOCCOCCOCCOCCOCCOCCOCCOCCOCCOC)=O)=O)=O)=O)=O)=O)=O)=O)=O)=O)=O)=O)=O)=O)=O)=O)=O)=O)=O)=O)=O)=O)=O)=O)=O)=O)=O)=O)=O)=O)=O)=O)=O)=O)=O)=O | 10000 | 70 | PEGMEA | O=C(C=C)OCCOCCOCCOCCOCCOCCOCCOCCOCCOC | 480 | 30 |  |  |  |  | Mix | [5 empty] | 1 | 35 | 310 | 43 | 10.1016/j.memsci.2018.11.025
5 | Pebax 1657 | NCCCCCC(NCCCCCC(NCCCCCC(NCCCCCC(NCCCCCC(NCCCCCC(NCCCCCC(NCCCCCC(NCCCCCC(NCCCCCC(NCCCCCC(NCCCCCC(NCCCCCC(NCCCCCC(NCCCCCC(NCCCCCC(NCCCCCC(NCCCCCC(NCCCCCC(NCCCCCC(NCCCCCC(NCCCCCC(NCCCCCC(NCCCCCC(NCCCCCC(NCCCCCC(NCCCCCC(NCCCCCC(NCCCCCC(NCCCCCC(NCCCCCC(NCCCCCC(NCCCCCC(NCCCCCC(NCCCCCC(NCCCCCC(OCCOCCOCCOCCOCCOCCOCCOCCOCCOCCOCCOCCOCCOCCOCCOCCOCCOCCOCCOCCOCCOCCOCCOCCOCCOCCOCCOCCOCCOCCOCCOCCOCCOCCOCCOCCOCCOCCOCCOCCOCCOCCOCCOCCOCCOCCOCCOCCOCCOCCOCCOCCOCCOCCOCCOCCOCCOCCOCCOCCOCCOCCOCCOCCOCCOCCOCCOCCOCCOCCOCCOCCOCCOCCOCCOCCOCCOCCOCCOCCOCCOCCOCCOCCOCCOCCOCCOCCOCCOCCOCCOCCOCCOCCOCCOCCOCCOCCOCCOCCOCCOCCOCCOCCOCCOCCOCCOCCOCCOCCOCCOCCOCCOCCOCCOCCOCCOCCOCCOCCOCCOCCOCCOCCOCCOCCOCCOCCOCCOCCOCCOCCOCCOCCOCCOCCOCCOCCOCCOCCOCCOCCOCCOCCOCCOCCOCCOCCOCCOCCOC)=O)=O)=O)=O)=O)=O)=O)=O)=O)=O)=O)=O)=O)=O)=O)=O)=O)=O)=O)=O)=O)=O)=O)=O)=O)=O)=O)=O)=O)=O)=O)=O)=O)=O)=O)=O | 10000 | 60 | PEGMEA | O=C(C=C)OCCOCCOCCOCCOCCOCCOCCOCCOCCOC | 480 | 40 |  |  |  |  | Mix | [5 empty] | 1 | 35 | 400 | 42.8 | 10.1016/j.memsci.2018.11.025
5 | Pebax 1657 | NCCCCCC(NCCCCCC(NCCCCCC(NCCCCCC(NCCCCCC(NCCCCCC(NCCCCCC(NCCCCCC(NCCCCCC(NCCCCCC(NCCCCCC(NCCCCCC(NCCCCCC(NCCCCCC(NCCCCCC(NCCCCCC(NCCCCCC(NCCCCCC(NCCCCCC(NCCCCCC(NCCCCCC(NCCCCCC(NCCCCCC(NCCCCCC(NCCCCCC(NCCCCCC(NCCCCCC(NCCCCCC(NCCCCCC(NCCCCCC(NCCCCCC(NCCCCCC(NCCCCCC(NCCCCCC(NCCCCCC(NCCCCCC(OCCOCCOCCOCCOCCOCCOCCOCCOCCOCCOCCOCCOCCOCCOCCOCCOCCOCCOCCOCCOCCOCCOCCOCCOCCOCCOCCOCCOCCOCCOCCOCCOCCOCCOCCOCCOCCOCCOCCOCCOCCOCCOCCOCCOCCOCCOCCOCCOCCOCCOCCOCCOCCOCCOCCOCCOCCOCCOCCOCCOCCOCCOCCOCCOCCOCCOCCOCCOCCOCCOCCOCCOCCOCCOCCOCCOCCOCCOCCOCCOCCOCCOCCOCCOCCOCCOCCOCCOCCOCCOCCOCCOCCOCCOCCOCCOCCOCCOCCOCCOCCOCCOCCOCCOCCOCCOCCOCCOCCOCCOCCOCCOCCOCCOCCOCCOCCOCCOCCOCCOCCOCCOCCOCCOCCOCCOCCOCCOCCOCCOCCOCCOCCOCCOCCOCCOCCOCCOCCOCCOCCOCCOCCOCCOCCOCCOCCOCCOCCOCCOC)=O)=O)=O)=O)=O)=O)=O)=O)=O)=O)=O)=O)=O)=O)=O)=O)=O)=O)=O)=O)=O)=O)=O)=O)=O)=O)=O)=O)=O)=O)=O)=O)=O)=O)=O)=O | 10000 | 50 | PEGMEA | O=C(C=C)OCCOCCOCCOCCOCCOCCOCCOCCOCCOC | 480 | 50 |  |  |  |  | Mix | [5 empty] | 1 | 35 | 580 | 42.6 | 10.1016/j.memsci.2018.11.025
5 | Pebax 1657 | NCCCCCC(NCCCCCC(NCCCCCC(NCCCCCC(NCCCCCC(NCCCCCC(NCCCCCC(NCCCCCC(NCCCCCC(NCCCCCC(NCCCCCC(NCCCCCC(NCCCCCC(NCCCCCC(NCCCCCC(NCCCCCC(NCCCCCC(NCCCCCC(NCCCCCC(NCCCCCC(NCCCCCC(NCCCCCC(NCCCCCC(NCCCCCC(NCCCCCC(NCCCCCC(NCCCCCC(NCCCCCC(NCCCCCC(NCCCCCC(NCCCCCC(NCCCCCC(NCCCCCC(NCCCCCC(NCCCCCC(NCCCCCC(OCCOCCOCCOCCOCCOCCOCCOCCOCCOCCOCCOCCOCCOCCOCCOCCOCCOCCOCCOCCOCCOCCOCCOCCOCCOCCOCCOCCOCCOCCOCCOCCOCCOCCOCCOCCOCCOCCOCCOCCOCCOCCOCCOCCOCCOCCOCCOCCOCCOCCOCCOCCOCCOCCOCCOCCOCCOCCOCCOCCOCCOCCOCCOCCOCCOCCOCCOCCOCCOCCOCCOCCOCCOCCOCCOCCOCCOCCOCCOCCOCCOCCOCCOCCOCCOCCOCCOCCOCCOCCOCCOCCOCCOCCOCCOCCOCCOCCOCCOCCOCCOCCOCCOCCOCCOCCOCCOCCOCCOCCOCCOCCOCCOCCOCCOCCOCCOCCOCCOCCOCCOCCOCCOCCOCCOCCOCCOCCOCCOCCOCCOCCOCCOCCOCCOCCOCCOCCOCCOCCOCCOCCOCCOCCOCCOCCOCCOCCOCCOCCOC)=O)=O)=O)=O)=O)=O)=O)=O)=O)=O)=O)=O)=O)=O)=O)=O)=O)=O)=O)=O)=O)=O)=O)=O)=O)=O)=O)=O)=O)=O)=O)=O)=O)=O)=O)=O | 10000 | 40 | PEGMEA | O=C(C=C)OCCOCCOCCOCCOCCOCCOCCOCCOCCOC | 480 | 60 |  |  |  |  | Mix | [5 empty] | 1 | 35 | 830 | 42.3 | 10.1016/j.memsci.2018.11.025
5 | Pebax 1657 | NCCCCCC(NCCCCCC(NCCCCCC(NCCCCCC(NCCCCCC(NCCCCCC(NCCCCCC(NCCCCCC(NCCCCCC(NCCCCCC(NCCCCCC(NCCCCCC(NCCCCCC(NCCCCCC(NCCCCCC(NCCCCCC(NCCCCCC(NCCCCCC(NCCCCCC(NCCCCCC(NCCCCCC(NCCCCCC(NCCCCCC(NCCCCCC(NCCCCCC(NCCCCCC(NCCCCCC(NCCCCCC(NCCCCCC(NCCCCCC(NCCCCCC(NCCCCCC(NCCCCCC(NCCCCCC(NCCCCCC(NCCCCCC(OCCOCCOCCOCCOCCOCCOCCOCCOCCOCCOCCOCCOCCOCCOCCOCCOCCOCCOCCOCCOCCOCCOCCOCCOCCOCCOCCOCCOCCOCCOCCOCCOCCOCCOCCOCCOCCOCCOCCOCCOCCOCCOCCOCCOCCOCCOCCOCCOCCOCCOCCOCCOCCOCCOCCOCCOCCOCCOCCOCCOCCOCCOCCOCCOCCOCCOCCOCCOCCOCCOCCOCCOCCOCCOCCOCCOCCOCCOCCOCCOCCOCCOCCOCCOCCOCCOCCOCCOCCOCCOCCOCCOCCOCCOCCOCCOCCOCCOCCOCCOCCOCCOCCOCCOCCOCCOCCOCCOCCOCCOCCOCCOCCOCCOCCOCCOCCOCCOCCOCCOCCOCCOCCOCCOCCOCCOCCOCCOCCOCCOCCOCCOCCOCCOCCOCCOCCOCCOCCOCCOCCOCCOCCOCCOCCOCCOCCOCCOCCOCCOC)=O)=O)=O)=O)=O)=O)=O)=O)=O)=O)=O)=O)=O)=O)=O)=O)=O)=O)=O)=O)=O)=O)=O)=O)=O)=O)=O)=O)=O)=O)=O)=O)=O)=O)=O)=O | 10000 | 30 | PEGMEA | O=C(C=C)OCCOCCOCCOCCOCCOCCOCCOCCOCCOC | 480 | 70 |  |  |  |  | Mix | [5 empty] | 1 | 35 | 900 | 43 | 10.1016/j.memsci.2018.11.025
6 | Pebax 1074 | NCCCCCC(NCCCCCC(NCCCCCC(NCCCCCC(NCCCCCC(NCCCCCC(NCCCCCC(NCCCCCC(NCCCCCC(NCCCCCC(NCCCCCC(NCCCCCC(NCCCCCC(NCCCCCC(NCCCCCC(NCCCCCC(NCCCCCC(NCCCCCC(NCCCCCC(NCCCCCC(NCCCCCC(NCCCCCC(NCCCCCC(NCCCCCC(NCCCCCC(NCCCCCC(NCCCCCC(NCCCCCC(NCCCCCC(NCCCCCC(NCCCCCC(NCCCCCC(NCCCCCC(NCCCCCC(NCCCCCC(NCCCCCC(NCCCCCC(NCCCCCC(NCCCCCC(NCCCCCC(OCCOCCOCCOCCOCCOCCOCCOCCOCCOCCOCCOCCOCCOCCOCCOCCOCCOCCOCCOCCOCCOCCOCCOCCOCCOCCOCCOCCOCCOCCOCCOCCOCCOCCOCCOCCOCCOCCOCCOCCOCCOCCOCCOCCOCCOCCOCCOCCOCCOCCOCCOCCOCCOCCOCCOCCOCCOCCOCCOCCOCCOCCOCCOCCOCCOCCOCCOCCOCCOCCOCCOCCOCCOCCOCCOCCOCCOCCOCCOCCOCCOCCOCCOCCOCCOCCOCCOCCOCCOCCOCCOCCOCCOCCOCCOCCOCCOCCOCCOCCOCCOCCOCCOCCOCCOCCOCCOCCOCCOCCOCCOCCOCCOCCOCCOCCOCCOCCOCCOCCOCCOCCOCCOCCOCCOCCOCCOCCOCCOCCOCCOCCOCCOCCOCCOCCOCCOCCOCCOC)=O)=O)=O)=O)=O)=O)=O)=O)=O)=O)=O)=O)=O)=O)=O)=O)=O)=O)=O)=O)=O)=O)=O)=O)=O)=O)=O)=O)=O)=O)=O)=O)=O)=O)=O)=O)=O)=O)=O)=O | 10000 | 100 | [8 empty] | Mix | [5 empty] | 5 | 60 | 234.1 | 30.2 | 10.1016/j.seppur.2013.05.002
6 | Pebax 1074 | NCCCCCC(NCCCCCC(NCCCCCC(NCCCCCC(NCCCCCC(NCCCCCC(NCCCCCC(NCCCCCC(NCCCCCC(NCCCCCC(NCCCCCC(NCCCCCC(NCCCCCC(NCCCCCC(NCCCCCC(NCCCCCC(NCCCCCC(NCCCCCC(NCCCCCC(NCCCCCC(NCCCCCC(NCCCCCC(NCCCCCC(NCCCCCC(NCCCCCC(NCCCCCC(NCCCCCC(NCCCCCC(NCCCCCC(NCCCCCC(NCCCCCC(NCCCCCC(NCCCCCC(NCCCCCC(NCCCCCC(NCCCCCC(NCCCCCC(NCCCCCC(NCCCCCC(NCCCCCC(OCCOCCOCCOCCOCCOCCOCCOCCOCCOCCOCCOCCOCCOCCOCCOCCOCCOCCOCCOCCOCCOCCOCCOCCOCCOCCOCCOCCOCCOCCOCCOCCOCCOCCOCCOCCOCCOCCOCCOCCOCCOCCOCCOCCOCCOCCOCCOCCOCCOCCOCCOCCOCCOCCOCCOCCOCCOCCOCCOCCOCCOCCOCCOCCOCCOCCOCCOCCOCCOCCOCCOCCOCCOCCOCCOCCOCCOCCOCCOCCOCCOCCOCCOCCOCCOCCOCCOCCOCCOCCOCCOCCOCCOCCOCCOCCOCCOCCOCCOCCOCCOCCOCCOCCOCCOCCOCCOCCOCCOCCOCCOCCOCCOCCOCCOCCOCCOCCOCCOCCOCCOCCOCCOCCOCCOCCOCCOCCOCCOCCOCCOCCOCCOCCOCCOCCOCCOCCOCCOC)=O)=O)=O)=O)=O)=O)=O)=O)=O)=O)=O)=O)=O)=O)=O)=O)=O)=O)=O)=O)=O)=O)=O)=O)=O)=O)=O)=O)=O)=O)=O)=O)=O)=O)=O)=O)=O)=O)=O)=O | 10000 | 100 |  |  |  |  | PEG | OCCOCCOCCOCCOCCOCCOCCOCCOCCOCCOCCOCCOCCOCCOCCOCCOCCOCCOCCOCCOCCOCCOCCOCCOCCOCCOCCOCCOCCOCCO | 1500 | 11 | Mix | [5 empty] | 5 | 60 | 343.9 | 25.9 | 10.1016/j.seppur.2013.05.002
6 | Pebax 1074 | NCCCCCC(NCCCCCC(NCCCCCC(NCCCCCC(NCCCCCC(NCCCCCC(NCCCCCC(NCCCCCC(NCCCCCC(NCCCCCC(NCCCCCC(NCCCCCC(NCCCCCC(NCCCCCC(NCCCCCC(NCCCCCC(NCCCCCC(NCCCCCC(NCCCCCC(NCCCCCC(NCCCCCC(NCCCCCC(NCCCCCC(NCCCCCC(NCCCCCC(NCCCCCC(NCCCCCC(NCCCCCC(NCCCCCC(NCCCCCC(NCCCCCC(NCCCCCC(NCCCCCC(NCCCCCC(NCCCCCC(NCCCCCC(NCCCCCC(NCCCCCC(NCCCCCC(NCCCCCC(OCCOCCOCCOCCOCCOCCOCCOCCOCCOCCOCCOCCOCCOCCOCCOCCOCCOCCOCCOCCOCCOCCOCCOCCOCCOCCOCCOCCOCCOCCOCCOCCOCCOCCOCCOCCOCCOCCOCCOCCOCCOCCOCCOCCOCCOCCOCCOCCOCCOCCOCCOCCOCCOCCOCCOCCOCCOCCOCCOCCOCCOCCOCCOCCOCCOCCOCCOCCOCCOCCOCCOCCOCCOCCOCCOCCOCCOCCOCCOCCOCCOCCOCCOCCOCCOCCOCCOCCOCCOCCOCCOCCOCCOCCOCCOCCOCCOCCOCCOCCOCCOCCOCCOCCOCCOCCOCCOCCOCCOCCOCCOCCOCCOCCOCCOCCOCCOCCOCCOCCOCCOCCOCCOCCOCCOCCOCCOCCOCCOCCOCCOCCOCCOCCOCCOCCOCCOCCOCCOC)=O)=O)=O)=O)=O)=O)=O)=O)=O)=O)=O)=O)=O)=O)=O)=O)=O)=O)=O)=O)=O)=O)=O)=O)=O)=O)=O)=O)=O)=O)=O)=O)=O)=O)=O)=O)=O)=O)=O)=O | 10000 | 100 |  |  |  |  | PEG | OCCOCCOCCOCCOCCOCCOCCOCCOCCOCCOCCOCCOCCOCCOCCOCCOCCOCCOCCOCCOCCOCCOCCOCCOCCOCCOCCOCCOCCOCCO | 1500 | 25 | Mix | [5 empty] | 5 | 60 | 364.6 | 32.6 | 10.1016/j.seppur.2013.05.002
6 | Pebax 1074 | NCCCCCC(NCCCCCC(NCCCCCC(NCCCCCC(NCCCCCC(NCCCCCC(NCCCCCC(NCCCCCC(NCCCCCC(NCCCCCC(NCCCCCC(NCCCCCC(NCCCCCC(NCCCCCC(NCCCCCC(NCCCCCC(NCCCCCC(NCCCCCC(NCCCCCC(NCCCCCC(NCCCCCC(NCCCCCC(NCCCCCC(NCCCCCC(NCCCCCC(NCCCCCC(NCCCCCC(NCCCCCC(NCCCCCC(NCCCCCC(NCCCCCC(NCCCCCC(NCCCCCC(NCCCCCC(NCCCCCC(NCCCCCC(NCCCCCC(NCCCCCC(NCCCCCC(NCCCCCC(OCCOCCOCCOCCOCCOCCOCCOCCOCCOCCOCCOCCOCCOCCOCCOCCOCCOCCOCCOCCOCCOCCOCCOCCOCCOCCOCCOCCOCCOCCOCCOCCOCCOCCOCCOCCOCCOCCOCCOCCOCCOCCOCCOCCOCCOCCOCCOCCOCCOCCOCCOCCOCCOCCOCCOCCOCCOCCOCCOCCOCCOCCOCCOCCOCCOCCOCCOCCOCCOCCOCCOCCOCCOCCOCCOCCOCCOCCOCCOCCOCCOCCOCCOCCOCCOCCOCCOCCOCCOCCOCCOCCOCCOCCOCCOCCOCCOCCOCCOCCOCCOCCOCCOCCOCCOCCOCCOCCOCCOCCOCCOCCOCCOCCOCCOCCOCCOCCOCCOCCOCCOCCOCCOCCOCCOCCOCCOCCOCCOCCOCCOCCOCCOCCOCCOCCOCCOCCOCCOC)=O)=O)=O)=O)=O)=O)=O)=O)=O)=O)=O)=O)=O)=O)=O)=O)=O)=O)=O)=O)=O)=O)=O)=O)=O)=O)=O)=O)=O)=O)=O)=O)=O)=O)=O)=O)=O)=O)=O)=O | 10000 | 100 |  |  |  |  | PEG | OCCOCCOCCOCCOCCOCCOCCOCCOCCOCCOCCOCCOCCOCCOCCOCCOCCOCCOCCOCCOCCOCCOCCOCCOCCOCCOCCOCCOCCOCCO | 1500 | 43 | Mix | [5 empty] | 5 | 60 | 398.7 | 34.6 | 10.1016/j.seppur.2013.05.002
6 | Pebax 1074 | NCCCCCC(NCCCCCC(NCCCCCC(NCCCCCC(NCCCCCC(NCCCCCC(NCCCCCC(NCCCCCC(NCCCCCC(NCCCCCC(NCCCCCC(NCCCCCC(NCCCCCC(NCCCCCC(NCCCCCC(NCCCCCC(NCCCCCC(NCCCCCC(NCCCCCC(NCCCCCC(NCCCCCC(NCCCCCC(NCCCCCC(NCCCCCC(NCCCCCC(NCCCCCC(NCCCCCC(NCCCCCC(NCCCCCC(NCCCCCC(NCCCCCC(NCCCCCC(NCCCCCC(NCCCCCC(NCCCCCC(NCCCCCC(NCCCCCC(NCCCCCC(NCCCCCC(NCCCCCC(OCCOCCOCCOCCOCCOCCOCCOCCOCCOCCOCCOCCOCCOCCOCCOCCOCCOCCOCCOCCOCCOCCOCCOCCOCCOCCOCCOCCOCCOCCOCCOCCOCCOCCOCCOCCOCCOCCOCCOCCOCCOCCOCCOCCOCCOCCOCCOCCOCCOCCOCCOCCOCCOCCOCCOCCOCCOCCOCCOCCOCCOCCOCCOCCOCCOCCOCCOCCOCCOCCOCCOCCOCCOCCOCCOCCOCCOCCOCCOCCOCCOCCOCCOCCOCCOCCOCCOCCOCCOCCOCCOCCOCCOCCOCCOCCOCCOCCOCCOCCOCCOCCOCCOCCOCCOCCOCCOCCOCCOCCOCCOCCOCCOCCOCCOCCOCCOCCOCCOCCOCCOCCOCCOCCOCCOCCOCCOCCOCCOCCOCCOCCOCCOCCOCCOCCOCCOCCOCCOC)=O)=O)=O)=O)=O)=O)=O)=O)=O)=O)=O)=O)=O)=O)=O)=O)=O)=O)=O)=O)=O)=O)=O)=O)=O)=O)=O)=O)=O)=O)=O)=O)=O)=O)=O)=O)=O)=O)=O)=O | 10000 | 100 |  |  |  |  | PEG | OCCOCCOCCOCCOCCOCCOCCOCCOCCOCCOCCOCCOCCOCCOCCOCCOCCOCCOCCOCCOCCOCCOCCOCCOCCOCCOCCOCCOCCOCCO | 1500 | 100 | Mix | [5 empty] | 5 | 60 | 527.7 | 34.6 | 10.1016/j.seppur.2013.05.002
7 | Pebax 1074 | NCCCCCC(NCCCCCC(NCCCCCC(NCCCCCC(NCCCCCC(NCCCCCC(NCCCCCC(NCCCCCC(NCCCCCC(NCCCCCC(NCCCCCC(NCCCCCC(NCCCCCC(NCCCCCC(NCCCCCC(NCCCCCC(NCCCCCC(NCCCCCC(NCCCCCC(NCCCCCC(NCCCCCC(NCCCCCC(NCCCCCC(NCCCCCC(NCCCCCC(NCCCCCC(NCCCCCC(NCCCCCC(NCCCCCC(NCCCCCC(NCCCCCC(NCCCCCC(NCCCCCC(NCCCCCC(NCCCCCC(NCCCCCC(NCCCCCC(NCCCCCC(NCCCCCC(NCCCCCC(OCCOCCOCCOCCOCCOCCOCCOCCOCCOCCOCCOCCOCCOCCOCCOCCOCCOCCOCCOCCOCCOCCOCCOCCOCCOCCOCCOCCOCCOCCOCCOCCOCCOCCOCCOCCOCCOCCOCCOCCOCCOCCOCCOCCOCCOCCOCCOCCOCCOCCOCCOCCOCCOCCOCCOCCOCCOCCOCCOCCOCCOCCOCCOCCOCCOCCOCCOCCOCCOCCOCCOCCOCCOCCOCCOCCOCCOCCOCCOCCOCCOCCOCCOCCOCCOCCOCCOCCOCCOCCOCCOCCOCCOCCOCCOCCOCCOCCOCCOCCOCCOCCOCCOCCOCCOCCOCCOCCOCCOCCOCCOCCOCCOCCOCCOCCOCCOCCOCCOCCOCCOCCOCCOCCOCCOCCOCCOCCOCCOCCOCCOCCOCCOCCOCCOCCOCCOCCOCCOC)=O)=O)=O)=O)=O)=O)=O)=O)=O)=O)=O)=O)=O)=O)=O)=O)=O)=O)=O)=O)=O)=O)=O)=O)=O)=O)=O)=O)=O)=O)=O)=O)=O)=O)=O)=O)=O)=O)=O)=O | 10000 | 100 | [8 empty] | Mix | [5 empty] | 5 | 35 | 164.5 | 50 | 10.1016/j.seppur.2013.05.002
7 | Pebax 1074 | NCCCCCC(NCCCCCC(NCCCCCC(NCCCCCC(NCCCCCC(NCCCCCC(NCCCCCC(NCCCCCC(NCCCCCC(NCCCCCC(NCCCCCC(NCCCCCC(NCCCCCC(NCCCCCC(NCCCCCC(NCCCCCC(NCCCCCC(NCCCCCC(NCCCCCC(NCCCCCC(NCCCCCC(NCCCCCC(NCCCCCC(NCCCCCC(NCCCCCC(NCCCCCC(NCCCCCC(NCCCCCC(NCCCCCC(NCCCCCC(NCCCCCC(NCCCCCC(NCCCCCC(NCCCCCC(NCCCCCC(NCCCCCC(NCCCCCC(NCCCCCC(NCCCCCC(NCCCCCC(OCCOCCOCCOCCOCCOCCOCCOCCOCCOCCOCCOCCOCCOCCOCCOCCOCCOCCOCCOCCOCCOCCOCCOCCOCCOCCOCCOCCOCCOCCOCCOCCOCCOCCOCCOCCOCCOCCOCCOCCOCCOCCOCCOCCOCCOCCOCCOCCOCCOCCOCCOCCOCCOCCOCCOCCOCCOCCOCCOCCOCCOCCOCCOCCOCCOCCOCCOCCOCCOCCOCCOCCOCCOCCOCCOCCOCCOCCOCCOCCOCCOCCOCCOCCOCCOCCOCCOCCOCCOCCOCCOCCOCCOCCOCCOCCOCCOCCOCCOCCOCCOCCOCCOCCOCCOCCOCCOCCOCCOCCOCCOCCOCCOCCOCCOCCOCCOCCOCCOCCOCCOCCOCCOCCOCCOCCOCCOCCOCCOCCOCCOCCOCCOCCOCCOCCOCCOCCOCCOC)=O)=O)=O)=O)=O)=O)=O)=O)=O)=O)=O)=O)=O)=O)=O)=O)=O)=O)=O)=O)=O)=O)=O)=O)=O)=O)=O)=O)=O)=O)=O)=O)=O)=O)=O)=O)=O)=O)=O)=O | 10000 | 100 |  |  |  |  | PEG | OCCOCCOCCOCCOCCOCCOCCOCCOCCOCCOCCOCCOCCOCCOCCOCCOCCOCCOCCOCCOCCOCCOCCOCCOCCOCCOCCOCCOCCOCCO | 1500 | 11 | Mix | [5 empty] | 5 | 35 | 99.9 | 43.8 | 10.1016/j.seppur.2013.05.002
7 | Pebax 1074 | NCCCCCC(NCCCCCC(NCCCCCC(NCCCCCC(NCCCCCC(NCCCCCC(NCCCCCC(NCCCCCC(NCCCCCC(NCCCCCC(NCCCCCC(NCCCCCC(NCCCCCC(NCCCCCC(NCCCCCC(NCCCCCC(NCCCCCC(NCCCCCC(NCCCCCC(NCCCCCC(NCCCCCC(NCCCCCC(NCCCCCC(NCCCCCC(NCCCCCC(NCCCCCC(NCCCCCC(NCCCCCC(NCCCCCC(NCCCCCC(NCCCCCC(NCCCCCC(NCCCCCC(NCCCCCC(NCCCCCC(NCCCCCC(NCCCCCC(NCCCCCC(NCCCCCC(NCCCCCC(OCCOCCOCCOCCOCCOCCOCCOCCOCCOCCOCCOCCOCCOCCOCCOCCOCCOCCOCCOCCOCCOCCOCCOCCOCCOCCOCCOCCOCCOCCOCCOCCOCCOCCOCCOCCOCCOCCOCCOCCOCCOCCOCCOCCOCCOCCOCCOCCOCCOCCOCCOCCOCCOCCOCCOCCOCCOCCOCCOCCOCCOCCOCCOCCOCCOCCOCCOCCOCCOCCOCCOCCOCCOCCOCCOCCOCCOCCOCCOCCOCCOCCOCCOCCOCCOCCOCCOCCOCCOCCOCCOCCOCCOCCOCCOCCOCCOCCOCCOCCOCCOCCOCCOCCOCCOCCOCCOCCOCCOCCOCCOCCOCCOCCOCCOCCOCCOCCOCCOCCOCCOCCOCCOCCOCCOCCOCCOCCOCCOCCOCCOCCOCCOCCOCCOCCOCCOCCOCCOC)=O)=O)=O)=O)=O)=O)=O)=O)=O)=O)=O)=O)=O)=O)=O)=O)=O)=O)=O)=O)=O)=O)=O)=O)=O)=O)=O)=O)=O)=O)=O)=O)=O)=O)=O)=O)=O)=O)=O)=O | 10000 | 100 |  |  |  |  | PEG | OCCOCCOCCOCCOCCOCCOCCOCCOCCOCCOCCOCCOCCOCCOCCOCCOCCOCCOCCOCCOCCOCCOCCOCCOCCOCCOCCOCCOCCOCCO | 1500 | 25 | Mix | [5 empty] | 5 | 35 | 30.8 | 47.3 | 10.1016/j.seppur.2013.05.002
7 | Pebax 1074 | NCCCCCC(NCCCCCC(NCCCCCC(NCCCCCC(NCCCCCC(NCCCCCC(NCCCCCC(NCCCCCC(NCCCCCC(NCCCCCC(NCCCCCC(NCCCCCC(NCCCCCC(NCCCCCC(NCCCCCC(NCCCCCC(NCCCCCC(NCCCCCC(NCCCCCC(NCCCCCC(NCCCCCC(NCCCCCC(NCCCCCC(NCCCCCC(NCCCCCC(NCCCCCC(NCCCCCC(NCCCCCC(NCCCCCC(NCCCCCC(NCCCCCC(NCCCCCC(NCCCCCC(NCCCCCC(NCCCCCC(NCCCCCC(NCCCCCC(NCCCCCC(NCCCCCC(NCCCCCC(OCCOCCOCCOCCOCCOCCOCCOCCOCCOCCOCCOCCOCCOCCOCCOCCOCCOCCOCCOCCOCCOCCOCCOCCOCCOCCOCCOCCOCCOCCOCCOCCOCCOCCOCCOCCOCCOCCOCCOCCOCCOCCOCCOCCOCCOCCOCCOCCOCCOCCOCCOCCOCCOCCOCCOCCOCCOCCOCCOCCOCCOCCOCCOCCOCCOCCOCCOCCOCCOCCOCCOCCOCCOCCOCCOCCOCCOCCOCCOCCOCCOCCOCCOCCOCCOCCOCCOCCOCCOCCOCCOCCOCCOCCOCCOCCOCCOCCOCCOCCOCCOCCOCCOCCOCCOCCOCCOCCOCCOCCOCCOCCOCCOCCOCCOCCOCCOCCOCCOCCOCCOCCOCCOCCOCCOCCOCCOCCOCCOCCOCCOCCOCCOCCOCCOCCOCCOCCOCCOC)=O)=O)=O)=O)=O)=O)=O)=O)=O)=O)=O)=O)=O)=O)=O)=O)=O)=O)=O)=O)=O)=O)=O)=O)=O)=O)=O)=O)=O)=O)=O)=O)=O)=O)=O)=O)=O)=O)=O)=O | 10000 | 100 |  |  |  |  | PEG | OCCOCCOCCOCCOCCOCCOCCOCCOCCOCCOCCOCCOCCOCCOCCOCCOCCOCCOCCOCCOCCOCCOCCOCCOCCOCCOCCOCCOCCOCCO | 1500 | 43 | Mix | [5 empty] | 5 | 35 | 25.7 | 50.7 | 10.1016/j.seppur.2013.05.002
7 | Pebax 1074 | NCCCCCC(NCCCCCC(NCCCCCC(NCCCCCC(NCCCCCC(NCCCCCC(NCCCCCC(NCCCCCC(NCCCCCC(NCCCCCC(NCCCCCC(NCCCCCC(NCCCCCC(NCCCCCC(NCCCCCC(NCCCCCC(NCCCCCC(NCCCCCC(NCCCCCC(NCCCCCC(NCCCCCC(NCCCCCC(NCCCCCC(NCCCCCC(NCCCCCC(NCCCCCC(NCCCCCC(NCCCCCC(NCCCCCC(NCCCCCC(NCCCCCC(NCCCCCC(NCCCCCC(NCCCCCC(NCCCCCC(NCCCCCC(NCCCCCC(NCCCCCC(NCCCCCC(NCCCCCC(OCCOCCOCCOCCOCCOCCOCCOCCOCCOCCOCCOCCOCCOCCOCCOCCOCCOCCOCCOCCOCCOCCOCCOCCOCCOCCOCCOCCOCCOCCOCCOCCOCCOCCOCCOCCOCCOCCOCCOCCOCCOCCOCCOCCOCCOCCOCCOCCOCCOCCOCCOCCOCCOCCOCCOCCOCCOCCOCCOCCOCCOCCOCCOCCOCCOCCOCCOCCOCCOCCOCCOCCOCCOCCOCCOCCOCCOCCOCCOCCOCCOCCOCCOCCOCCOCCOCCOCCOCCOCCOCCOCCOCCOCCOCCOCCOCCOCCOCCOCCOCCOCCOCCOCCOCCOCCOCCOCCOCCOCCOCCOCCOCCOCCOCCOCCOCCOCCOCCOCCOCCOCCOCCOCCOCCOCCOCCOCCOCCOCCOCCOCCOCCOCCOCCOCCOCCOCCOCCOC)=O)=O)=O)=O)=O)=O)=O)=O)=O)=O)=O)=O)=O)=O)=O)=O)=O)=O)=O)=O)=O)=O)=O)=O)=O)=O)=O)=O)=O)=O)=O)=O)=O)=O)=O)=O)=O)=O)=O)=O | 10000 | 100 |  |  |  |  | PEG | OCCOCCOCCOCCOCCOCCOCCOCCOCCOCCOCCOCCOCCOCCOCCOCCOCCOCCOCCOCCOCCOCCOCCOCCOCCOCCOCCOCCOCCOCCO | 1500 | 100 | Mix | [5 empty] | 5 | 35 | 36.4 | 51.9 | 10.1016/j.seppur.2013.05.002
-1 | Pebax 1074 | NCCCCCC(NCCCCCC(NCCCCCC(NCCCCCC(NCCCCCC(NCCCCCC(NCCCCCC(NCCCCCC(NCCCCCC(NCCCCCC(NCCCCCC(NCCCCCC(NCCCCCC(NCCCCCC(NCCCCCC(NCCCCCC(NCCCCCC(NCCCCCC(NCCCCCC(NCCCCCC(NCCCCCC(NCCCCCC(NCCCCCC(NCCCCCC(NCCCCCC(NCCCCCC(NCCCCCC(NCCCCCC(NCCCCCC(NCCCCCC(NCCCCCC(NCCCCCC(NCCCCCC(NCCCCCC(NCCCCCC(NCCCCCC(NCCCCCC(NCCCCCC(NCCCCCC(NCCCCCC(OCCOCCOCCOCCOCCOCCOCCOCCOCCOCCOCCOCCOCCOCCOCCOCCOCCOCCOCCOCCOCCOCCOCCOCCOCCOCCOCCOCCOCCOCCOCCOCCOCCOCCOCCOCCOCCOCCOCCOCCOCCOCCOCCOCCOCCOCCOCCOCCOCCOCCOCCOCCOCCOCCOCCOCCOCCOCCOCCOCCOCCOCCOCCOCCOCCOCCOCCOCCOCCOCCOCCOCCOCCOCCOCCOCCOCCOCCOCCOCCOCCOCCOCCOCCOCCOCCOCCOCCOCCOCCOCCOCCOCCOCCOCCOCCOCCOCCOCCOCCOCCOCCOCCOCCOCCOCCOCCOCCOCCOCCOCCOCCOCCOCCOCCOCCOCCOCCOCCOCCOCCOCCOCCOCCOCCOCCOCCOCCOCCOCCOCCOCCOCCOCCOCCOCCOCCOCCOCCOC)=O)=O)=O)=O)=O)=O)=O)=O)=O)=O)=O)=O)=O)=O)=O)=O)=O)=O)=O)=O)=O)=O)=O)=O)=O)=O)=O)=O)=O)=O)=O)=O)=O)=O)=O)=O)=O)=O)=O)=O | 10000 | 100 |  |  |  |  | PDMS | C[Si](C)(O[Si](C)(O[SiH]O[Si](C)(C)C)C)O[SiH](O[Si](C)(C)C)O[Si](O[Si](C)(C)O[SiH](O[Si](C)(C)C)O[Si](O[Si](C)(C)C)(C)C)(C)C | 2500 | 40 | Mix | [5 empty] | 1 | 35 | 442.4 | 44.2 | 10.1002/cssc.201501063